## Ensayo
PCD2K Hormigón Compresión
256
Fecha fabricación: | 2022-03-21 10:44
Fecha ensayo: | 2022-04-18 10:44
Tipo de material: | M0.0-Comp2_28d
Tipo de probeta: | Cilíndrica
Lado: | 200 | mm
Diámetro | 100 | mm
Peso: | 10 | kg
Precarga: | 15.0151 | kN
Velocidad precarga: | 0.020142 | mm/s
Carga de rotura: | 422.5288 | kN
Tensión de rotura: | 53.798 | MPa
Densidad: | 6.3662 | g/cm³

## Curva
Samples | 1024
Tiempo | Fuerza | Posición | media axial | media diamet | Auxiliar 3 | Auxiliar 4 | Auxiliar 5 | Auxiliar 6
104.8479 | 3000 | 100 | 1 | 1 | 10 | 10 | 10 | 10
s | kN | mm | mm | mm | v | v | v | v
0 | 15.0151 | 4.3245 | 0.442 | 0.015107 | 0.25422 | 0.15076 | 0.014649 | 0
0.10239 | 17.2124 | 4.3977 | 0.442 | 0.015107 | 0.25575 | 0.15198 | 0.014649 | 0
0.20478 | 21.8818 | 4.4404 | 0.442 | 0.015107 | 0.25544 | 0.15137 | 0.014344 | 0
0.30717 | 28.6569 | 4.471 | 0.44197 | 0.015107 | 0.25422 | 0.14924 | 0.014344 | 0
0.40956 | 33.5093 | 4.4832 | 0.44197 | 0.015107 | 0.25422 | 0.15168 | 0.014344 | 0
0.51195 | 36.6222 | 4.4923 | 0.442 | 0.015107 | 0.25422 | 0.15076 | 0.014344 | 0
0.61434 | 38.4533 | 4.4954 | 0.44197 | 0.015107 | 0.25422 | 0.15259 | 0.014649 | 0
0.71673 | 39.3689 | 4.4954 | 0.44197 | 0.015107 | 0.25575 | 0.15168 | 0.014649 | 0
0.81912 | 40.0098 | 4.4954 | 0.44197 | 0.015107 | 0.25361 | 0.14985 | 0.014344 | 0
0.92151 | 40.376 | 4.4954 | 0.44197 | 0.015107 | 0.2533 | 0.15046 | 0.014954 | 0
1.0239 | 40.4675 | 4.4923 | 0.44197 | 0.015107 | 0.25636 | 0.15107 | 0.014039 | 0
1.1263 | 40.5591 | 4.4923 | 0.44197 | 0.015107 | 0.25452 | 0.1532 | 0.014649 | 0
1.2287 | 41.0169 | 4.4923 | 0.44197 | 0.015076 | 0.253 | 0.15015 | 0.014344 | 0
1.3311 | 41.2915 | 4.4923 | 0.44197 | 0.015076 | 0.25391 | 0.15107 | 0.014039 | 0
1.4335 | 41.4747 | 4.4923 | 0.44197 | 0.015076 | 0.25391 | 0.15076 | 0.014039 | 0
1.5359 | 41.3831 | 4.4923 | 0.44197 | 0.015076 | 0.25513 | 0.15168 | 0.014649 | 0
1.6382 | 41.5662 | 4.4923 | 0.44197 | 0.015076 | 0.25452 | 0.15046 | 0.014344 | 0
1.7406 | 41.9324 | 4.4923 | 0.44197 | 0.015046 | 0.25544 | 0.14985 | 0.014649 | 0
1.843 | 42.3902 | 4.4923 | 0.44197 | 0.015076 | 0.25483 | 0.15046 | 0.014344 | 0
1.9454 | 42.6649 | 4.4923 | 0.44197 | 0.015107 | 0.25483 | 0.1529 | 0.014344 | 0
2.0478 | 43.0311 | 4.4923 | 0.44197 | 0.015107 | 0.25636 | 0.15259 | 0.014649 | 0
2.1502 | 43.5804 | 4.4923 | 0.44197 | 0.015107 | 0.25483 | 0.14954 | 0.014344 | 0
2.2526 | 43.9467 | 4.4923 | 0.44197 | 0.015107 | 0.253 | 0.15076 | 0.014344 | 0
2.355 | 44.2213 | 4.4923 | 0.44197 | 0.015076 | 0.25452 | 0.15076 | 0.014039 | 0
2.4574 | 44.3129 | 4.4954 | 0.44197 | 0.015076 | 0.25544 | 0.15229 | 0.014649 | 0
2.5598 | 44.496 | 4.4954 | 0.44197 | 0.015107 | 0.25422 | 0.15137 | 0.014344 | 0
2.6622 | 44.7707 | 4.4954 | 0.44197 | 0.015107 | 0.25513 | 0.15137 | 0.014649 | 0
2.7645 | 45.2284 | 4.4954 | 0.442 | 0.015107 | 0.25452 | 0.15137 | 0.014344 | 0
2.8669 | 45.5031 | 4.4954 | 0.44197 | 0.015107 | 0.25575 | 0.15198 | 0.014649 | 0
2.9693 | 45.6862 | 4.4954 | 0.442 | 0.015107 | 0.25422 | 0.15198 | 0.014344 | 0
3.0717 | 46.3271 | 4.4984 | 0.442 | 0.015107 | 0.25483 | 0.14985 | 0.014344 | 0
3.1741 | 46.7849 | 4.4984 | 0.442 | 0.015107 | 0.2533 | 0.15351 | 0.014039 | 0
3.2765 | 47.1511 | 4.4984 | 0.442 | 0.015107 | 0.2533 | 0.15107 | 0.014649 | 0
3.3789 | 47.2427 | 4.4984 | 0.44197 | 0.015107 | 0.25513 | 0.15229 | 0.014344 | 0
3.4813 | 47.5173 | 4.5015 | 0.44197 | 0.015107 | 0.25513 | 0.15229 | 0.014344 | 0
3.5837 | 47.792 | 4.5015 | 0.44197 | 0.015107 | 0.25452 | 0.15137 | 0.014649 | 0
3.6861 | 48.1582 | 4.5015 | 0.442 | 0.015107 | 0.25422 | 0.15259 | 0.014039 | 0
3.7884 | 48.3413 | 4.5015 | 0.442 | 0.015107 | 0.25513 | 0.15107 | 0.014344 | 0
3.8908 | 48.7075 | 4.5045 | 0.44197 | 0.015107 | 0.25422 | 0.15107 | 0.014649 | 0
3.9932 | 49.1653 | 4.5045 | 0.44197 | 0.015107 | 0.25513 | 0.15168 | 0.014344 | 0
4.0956 | 49.7147 | 4.5076 | 0.44197 | 0.015076 | 0.25208 | 0.14893 | 0.014344 | 0
4.198 | 49.9893 | 4.5076 | 0.44197 | 0.015107 | 0.25513 | 0.15259 | 0.014344 | 0
4.3004 | 50.1724 | 4.5076 | 0.44197 | 0.015107 | 0.25452 | 0.15198 | 0.014954 | 0
4.4028 | 50.4471 | 4.5076 | 0.44197 | 0.015107 | 0.25452 | 0.15107 | 0.014344 | 0
4.5052 | 50.9964 | 4.5106 | 0.44197 | 0.015076 | 0.25269 | 0.14924 | 0.014649 | 0
4.6076 | 51.2711 | 4.5106 | 0.44197 | 0.015076 | 0.2533 | 0.15107 | 0.014344 | 0
4.71 | 51.3627 | 4.5106 | 0.44197 | 0.015076 | 0.25513 | 0.15259 | 0.014649 | 0
4.8124 | 51.6373 | 4.5106 | 0.44197 | 0.015076 | 0.25452 | 0.1529 | 0.014344 | 0
4.9147 | 52.0951 | 4.5106 | 0.44197 | 0.015107 | 0.25422 | 0.15107 | 0.014344 | 0
5.0171 | 52.6444 | 4.5137 | 0.44197 | 0.015107 | 0.25239 | 0.14832 | 0.014344 | 0
5.1195 | 53.0107 | 4.5167 | 0.44197 | 0.015107 | 0.25544 | 0.15137 | 0.014649 | 0
5.2219 | 53.2853 | 4.5167 | 0.44197 | 0.015107 | 0.253 | 0.15015 | 0.014649 | 0
5.3243 | 53.56 | 4.5167 | 0.44197 | 0.015107 | 0.25422 | 0.15137 | 0.014344 | 0
5.4267 | 54.1093 | 4.5167 | 0.44197 | 0.015076 | 0.25178 | 0.14863 | 0.014649 | 0
5.5291 | 54.384 | 4.5167 | 0.442 | 0.015107 | 0.25422 | 0.15198 | 0.014344 | 0
5.6315 | 54.4755 | 4.5198 | 0.44197 | 0.015076 | 0.25422 | 0.15107 | 0.014039 | 0
5.7339 | 54.6587 | 4.5198 | 0.44197 | 0.015076 | 0.25452 | 0.15168 | 0.014344 | 0
5.8363 | 55.1164 | 4.5198 | 0.44197 | 0.015107 | 0.25513 | 0.15198 | 0.014649 | 0
5.9386 | 55.6658 | 4.5198 | 0.44197 | 0.015107 | 0.25147 | 0.14832 | 0.014344 | 0
6.041 | 56.032 | 4.5228 | 0.442 | 0.015107 | 0.25422 | 0.15137 | 0.014649 | 0
6.1434 | 56.3066 | 4.5228 | 0.44197 | 0.015076 | 0.2533 | 0.14985 | 0.014954 | 0
6.2458 | 56.6729 | 4.5228 | 0.44197 | 0.015107 | 0.25452 | 0.15137 | 0.014344 | 0
6.3482 | 57.2222 | 4.5259 | 0.44197 | 0.015107 | 0.25239 | 0.14985 | 0.014649 | 0
6.4506 | 57.4969 | 4.5259 | 0.442 | 0.015107 | 0.25422 | 0.15046 | 0.014344 | 0
6.553 | 57.68 | 4.5259 | 0.44197 | 0.015076 | 0.25452 | 0.15137 | 0.014649 | 0
6.6554 | 57.7715 | 4.5259 | 0.44197 | 0.015076 | 0.25513 | 0.15229 | 0.014344 | 0
6.7578 | 58.1378 | 4.5259 | 0.44197 | 0.015076 | 0.25452 | 0.15137 | 0.014039 | 0
6.8602 | 58.6871 | 4.5289 | 0.44197 | 0.015076 | 0.25208 | 0.14863 | 0.014344 | 0
6.9626 | 59.1449 | 4.5289 | 0.44197 | 0.015076 | 0.25452 | 0.15076 | 0.014344 | 0
7.0649 | 59.4195 | 4.5289 | 0.44197 | 0.015107 | 0.253 | 0.14924 | 0.014344 | 0
7.1673 | 59.7858 | 4.532 | 0.44197 | 0.015076 | 0.25452 | 0.15137 | 0.014039 | 0
7.2697 | 60.3351 | 4.532 | 0.44197 | 0.015107 | 0.25147 | 0.14832 | 0.014344 | 0
7.3721 | 60.7013 | 4.532 | 0.442 | 0.015107 | 0.25483 | 0.15168 | 0.014344 | 0
7.4745 | 60.7929 | 4.532 | 0.44197 | 0.015107 | 0.253 | 0.14985 | 0.014649 | 0
7.5769 | 60.976 | 4.532 | 0.44197 | 0.015076 | 0.25422 | 0.15168 | 0.014344 | 0
7.6793 | 61.3422 | 4.532 | 0.44197 | 0.015107 | 0.25483 | 0.15198 | 0.014344 | 0
7.7817 | 61.8915 | 4.5351 | 0.44197 | 0.015107 | 0.25422 | 0.15076 | 0.014954 | 0
7.8841 | 62.1662 | 4.5351 | 0.44197 | 0.015107 | 0.25391 | 0.15168 | 0.014954 | 0
7.9865 | 62.5324 | 4.5381 | 0.44197 | 0.015107 | 0.25422 | 0.14924 | 0.014039 | 0
8.0888 | 62.9902 | 4.5381 | 0.44197 | 0.015076 | 0.25452 | 0.15137 | 0.014649 | 0
8.1912 | 63.5395 | 4.5381 | 0.44197 | 0.015076 | 0.25269 | 0.14985 | 0.014344 | 0
8.2936 | 63.9058 | 4.5381 | 0.44197 | 0.015107 | 0.25361 | 0.15015 | 0.014344 | 0
8.396 | 63.9973 | 4.5412 | 0.44197 | 0.015076 | 0.2533 | 0.14985 | 0.014039 | 0
8.4984 | 64.1804 | 4.5412 | 0.44197 | 0.015076 | 0.25483 | 0.15168 | 0.014649 | 0
8.6008 | 64.5466 | 4.5412 | 0.44197 | 0.015076 | 0.25452 | 0.15137 | 0.014344 | 0
8.7032 | 65.0044 | 4.5412 | 0.442 | 0.015076 | 0.25422 | 0.15107 | 0.014039 | 0
8.8056 | 65.3706 | 4.5412 | 0.442 | 0.015107 | 0.25422 | 0.15107 | 0.014954 | 0
8.908 | 65.6453 | 4.5442 | 0.44197 | 0.015107 | 0.25452 | 0.15046 | 0.014649 | 0
9.0104 | 66.1946 | 4.5442 | 0.44197 | 0.015076 | 0.25483 | 0.15168 | 0.014344 | 0
9.1128 | 66.6524 | 4.5442 | 0.44197 | 0.015076 | 0.25269 | 0.14924 | 0.014344 | 0
9.2151 | 67.1102 | 4.5473 | 0.442 | 0.015107 | 0.25452 | 0.15168 | 0.014649 | 0
9.3175 | 67.2933 | 4.5473 | 0.44197 | 0.015107 | 0.25452 | 0.15015 | 0.014649 | 0
9.4199 | 67.4764 | 4.5473 | 0.44197 | 0.015107 | 0.25422 | 0.15198 | 0.014649 | 0
9.5223 | 67.7511 | 4.5473 | 0.44197 | 0.015076 | 0.25452 | 0.15198 | 0.014344 | 0
9.6247 | 68.2089 | 4.5473 | 0.44197 | 0.015107 | 0.25391 | 0.15076 | 0.014344 | 0
9.7271 | 68.4835 | 4.5473 | 0.44197 | 0.015107 | 0.25391 | 0.15168 | 0.014039 | 0
9.8295 | 68.7582 | 4.5473 | 0.44197 | 0.015107 | 0.25544 | 0.15076 | 0.014649 | 0
9.9319 | 69.3075 | 4.5503 | 0.44197 | 0.015107 | 0.25422 | 0.15107 | 0.014344 | 0
10.0343 | 69.8569 | 4.5503 | 0.44197 | 0.015107 | 0.25391 | 0.14924 | 0.014649 | 0
10.1367 | 70.3146 | 4.5503 | 0.44197 | 0.015107 | 0.25361 | 0.15107 | 0.014649 | 0
10.239 | 70.4978 | 4.5534 | 0.44197 | 0.015076 | 0.25422 | 0.15076 | 0.014954 | 0
10.3414 | 70.7724 | 4.5534 | 0.44197 | 0.015076 | 0.25513 | 0.15107 | 0.014954 | 0
10.4438 | 71.0471 | 4.5534 | 0.44197 | 0.015076 | 0.25452 | 0.15168 | 0.014649 | 0
10.5462 | 71.5049 | 4.5534 | 0.44197 | 0.015076 | 0.25422 | 0.15107 | 0.014344 | 0
10.6486 | 71.688 | 4.5534 | 0.44197 | 0.015076 | 0.25361 | 0.15076 | 0.014954 | 0
10.751 | 71.9626 | 4.5534 | 0.44197 | 0.015076 | 0.25636 | 0.15168 | 0.014649 | 0
10.8534 | 72.4204 | 4.5534 | 0.44197 | 0.015076 | 0.25513 | 0.15229 | 0.014344 | 0
10.9558 | 72.9698 | 4.5564 | 0.44197 | 0.015076 | 0.25269 | 0.14863 | 0.014344 | 0
11.0582 | 73.5191 | 4.5564 | 0.44197 | 0.015076 | 0.2533 | 0.15168 | 0.014039 | 0
11.1606 | 73.7938 | 4.5564 | 0.44197 | 0.015107 | 0.25544 | 0.15015 | 0.014649 | 0
11.263 | 73.9769 | 4.5564 | 0.44197 | 0.015107 | 0.25391 | 0.15259 | 0.014344 | 0
11.3653 | 74.5262 | 4.5564 | 0.44197 | 0.015107 | 0.2533 | 0.14954 | 0.014649 | 0
11.4677 | 74.8009 | 4.5595 | 0.44197 | 0.015107 | 0.25361 | 0.15137 | 0.014344 | 0
11.5701 | 74.984 | 4.5595 | 0.44197 | 0.015107 | 0.25422 | 0.15168 | 0.014344 | 0
11.6725 | 75.0755 | 4.5595 | 0.44197 | 0.015107 | 0.25452 | 0.15137 | 0.014344 | 0
11.7749 | 75.5333 | 4.5595 | 0.44197 | 0.015076 | 0.25391 | 0.15137 | 0.014344 | 0
11.8773 | 76.1742 | 4.5595 | 0.44197 | 0.015076 | 0.25391 | 0.14954 | 0.014649 | 0
11.9797 | 76.632 | 4.5595 | 0.44197 | 0.015107 | 0.25422 | 0.15015 | 0.014344 | 0
12.0821 | 76.9982 | 4.5625 | 0.44197 | 0.015107 | 0.25575 | 0.15137 | 0.014344 | 0
12.1845 | 77.2729 | 4.5625 | 0.44197 | 0.015076 | 0.25452 | 0.15107 | 0.014344 | 0
12.2869 | 77.8222 | 4.5625 | 0.44197 | 0.015076 | 0.25239 | 0.14832 | 0.014344 | 0
12.3892 | 78.1884 | 4.5625 | 0.44197 | 0.015107 | 0.25452 | 0.15137 | 0.014344 | 0
12.4916 | 78.28 | 4.5625 | 0.44197 | 0.015107 | 0.253 | 0.15076 | 0.014344 | 0
12.594 | 78.3715 | 4.5625 | 0.44197 | 0.015076 | 0.25361 | 0.15137 | 0.014649 | 0
12.6964 | 78.7378 | 4.5625 | 0.44197 | 0.015107 | 0.25513 | 0.15137 | 0.014344 | 0
12.7988 | 79.2871 | 4.5625 | 0.44197 | 0.015107 | 0.25269 | 0.14924 | 0.014649 | 0
12.9012 | 79.8364 | 4.5656 | 0.44197 | 0.015107 | 0.25422 | 0.15137 | 0.014344 | 0
13.0036 | 80.1111 | 4.5656 | 0.44197 | 0.015107 | 0.25544 | 0.15046 | 0.014649 | 0
13.106 | 80.4773 | 4.5656 | 0.44197 | 0.015107 | 0.25452 | 0.15229 | 0.014039 | 0
13.2084 | 81.1182 | 4.5686 | 0.44197 | 0.015076 | 0.2533 | 0.14954 | 0.014344 | 0
13.3108 | 81.4844 | 4.5686 | 0.44197 | 0.015107 | 0.25361 | 0.15046 | 0.014344 | 0
13.4132 | 81.7591 | 4.5686 | 0.442 | 0.015076 | 0.25452 | 0.15137 | 0.014344 | 0
13.5155 | 81.7591 | 4.5686 | 0.44197 | 0.015076 | 0.25391 | 0.15168 | 0.014649 | 0
13.6179 | 82.0338 | 4.5686 | 0.44197 | 0.015076 | 0.25483 | 0.15137 | 0.014344 | 0
13.7203 | 82.4915 | 4.5686 | 0.44197 | 0.015107 | 0.25361 | 0.14954 | 0.014649 | 0
13.8227 | 83.0409 | 4.5717 | 0.44197 | 0.015107 | 0.25361 | 0.15107 | 0.014344 | 0
13.9251 | 83.3155 | 4.5717 | 0.44197 | 0.015107 | 0.25575 | 0.15046 | 0.014649 | 0
14.0275 | 83.6818 | 4.5717 | 0.44197 | 0.015076 | 0.25422 | 0.15168 | 0.014344 | 0
14.1299 | 84.4142 | 4.5717 | 0.44197 | 0.015076 | 0.25239 | 0.14863 | 0.014649 | 0
14.2323 | 84.872 | 4.5747 | 0.44197 | 0.015107 | 0.25391 | 0.15168 | 0.014344 | 0
14.3347 | 85.0551 | 4.5747 | 0.442 | 0.015107 | 0.2533 | 0.15046 | 0.014344 | 0
14.4371 | 85.1466 | 4.5747 | 0.442 | 0.015076 | 0.25544 | 0.15198 | 0.014344 | 0
14.5394 | 85.4213 | 4.5747 | 0.44197 | 0.015076 | 0.25452 | 0.15168 | 0.014954 | 0
14.6418 | 85.8791 | 4.5747 | 0.442 | 0.015107 | 0.25361 | 0.15107 | 0.014039 | 0
14.7442 | 86.1538 | 4.5747 | 0.44197 | 0.015107 | 0.25452 | 0.15229 | 0.014649 | 0
14.8466 | 86.52 | 4.5747 | 0.44197 | 0.015107 | 0.25422 | 0.14985 | 0.014954 | 0
14.949 | 87.0693 | 4.5778 | 0.44197 | 0.015076 | 0.25391 | 0.15137 | 0.014344 | 0
15.0514 | 87.6186 | 4.5778 | 0.442 | 0.015076 | 0.25239 | 0.15015 | 0.014344 | 0
15.1538 | 88.0764 | 4.5778 | 0.442 | 0.015076 | 0.25391 | 0.15015 | 0.014344 | 0
15.2562 | 88.3511 | 4.5778 | 0.442 | 0.015076 | 0.25452 | 0.14954 | 0.014344 | 0
15.3586 | 88.5342 | 4.5808 | 0.442 | 0.015076 | 0.25452 | 0.15107 | 0.014344 | 0
15.461 | 88.9004 | 4.5808 | 0.44197 | 0.015076 | 0.25483 | 0.15259 | 0.014649 | 0
15.5634 | 89.3582 | 4.5808 | 0.442 | 0.015076 | 0.25391 | 0.15229 | 0.014344 | 0
15.6657 | 89.4498 | 4.5808 | 0.442 | 0.015076 | 0.25361 | 0.15137 | 0.014649 | 0
15.7681 | 89.7244 | 4.5808 | 0.442 | 0.015076 | 0.25513 | 0.15046 | 0.014954 | 0
15.8705 | 90.2738 | 4.5808 | 0.442 | 0.015076 | 0.25452 | 0.15259 | 0.014649 | 0
15.9729 | 90.8231 | 4.5839 | 0.442 | 0.015076 | 0.25269 | 0.14924 | 0.014649 | 0
16.0753 | 91.3724 | 4.5839 | 0.442 | 0.015076 | 0.25422 | 0.15137 | 0.014039 | 0
16.1777 | 91.6471 | 4.5839 | 0.442 | 0.015076 | 0.25361 | 0.14954 | 0.014954 | 0
16.2801 | 91.9218 | 4.5839 | 0.442 | 0.015076 | 0.25513 | 0.15137 | 0.014649 | 0
16.3825 | 92.288 | 4.5839 | 0.442 | 0.015076 | 0.25452 | 0.15229 | 0.014649 | 0
16.4849 | 92.7458 | 4.5869 | 0.442 | 0.015107 | 0.25361 | 0.15107 | 0.014344 | 0
16.5873 | 92.9289 | 4.5869 | 0.442 | 0.015107 | 0.25452 | 0.15168 | 0.014344 | 0
16.6896 | 93.0204 | 4.5869 | 0.442 | 0.015107 | 0.25483 | 0.14985 | 0.014649 | 0
16.792 | 93.4782 | 4.5869 | 0.442 | 0.015076 | 0.25513 | 0.15137 | 0.014649 | 0
16.8944 | 94.0275 | 4.5869 | 0.442 | 0.015107 | 0.25269 | 0.14954 | 0.014649 | 0
16.9968 | 94.5769 | 4.59 | 0.442 | 0.015076 | 0.25544 | 0.15107 | 0.014344 | 0
17.0992 | 94.8515 | 4.59 | 0.442 | 0.015076 | 0.25361 | 0.15015 | 0.014954 | 0
17.2016 | 95.2177 | 4.59 | 0.442 | 0.015076 | 0.25422 | 0.15107 | 0.014039 | 0
17.304 | 95.6755 | 4.59 | 0.442 | 0.015076 | 0.25513 | 0.15137 | 0.014649 | 0
17.4064 | 96.2249 | 4.59 | 0.442 | 0.015107 | 0.25361 | 0.15107 | 0.014649 | 0
17.5088 | 96.3164 | 4.59 | 0.442 | 0.015076 | 0.25452 | 0.15076 | 0.014344 | 0
17.6112 | 96.408 | 4.59 | 0.442 | 0.015107 | 0.25361 | 0.14985 | 0.014649 | 0
17.7136 | 96.7742 | 4.59 | 0.442 | 0.015076 | 0.25391 | 0.15198 | 0.014344 | 0
17.8159 | 97.232 | 4.593 | 0.442 | 0.015076 | 0.25239 | 0.14832 | 0.014344 | 0
17.9183 | 97.7813 | 4.593 | 0.442 | 0.015076 | 0.25361 | 0.15259 | 0.014649 | 0
18.0207 | 98.056 | 4.593 | 0.442 | 0.015076 | 0.2533 | 0.14985 | 0.014344 | 0
18.1231 | 98.5137 | 4.593 | 0.442 | 0.015076 | 0.25483 | 0.15198 | 0.014344 | 0
18.2255 | 99.1546 | 4.5961 | 0.442 | 0.015076 | 0.25208 | 0.14954 | 0.014344 | 0
18.3279 | 99.6124 | 4.5961 | 0.442 | 0.015107 | 0.25483 | 0.15107 | 0.014649 | 0
18.4303 | 99.7955 | 4.5961 | 0.442 | 0.015107 | 0.25361 | 0.15168 | 0.014344 | 0
18.5327 | 99.8871 | 4.5961 | 0.442 | 0.015076 | 0.25422 | 0.15229 | 0.014649 | 0
18.6351 | 100.1617 | 4.5961 | 0.442 | 0.015076 | 0.25483 | 0.15168 | 0.014344 | 0
18.7375 | 100.6195 | 4.5961 | 0.442 | 0.015076 | 0.25178 | 0.14954 | 0.014649 | 0
18.8398 | 101.0773 | 4.5961 | 0.442 | 0.015076 | 0.25483 | 0.15076 | 0.014344 | 0
18.9422 | 101.352 | 4.5991 | 0.442 | 0.015076 | 0.2533 | 0.14985 | 0.014649 | 0
19.0446 | 101.8097 | 4.5991 | 0.442 | 0.015076 | 0.25544 | 0.15168 | 0.014344 | 0
19.147 | 102.5422 | 4.5991 | 0.44197 | 0.015076 | 0.25269 | 0.14801 | 0.014344 | 0
19.2494 | 102.9084 | 4.5991 | 0.44197 | 0.015076 | 0.25361 | 0.15168 | 0.014344 | 0
19.3518 | 103.1831 | 4.5991 | 0.44197 | 0.015076 | 0.25422 | 0.15107 | 0.014954 | 0
19.4542 | 103.2746 | 4.5991 | 0.44197 | 0.015076 | 0.25575 | 0.15137 | 0.014344 | 0
19.5566 | 103.6409 | 4.6022 | 0.44197 | 0.015076 | 0.25483 | 0.15259 | 0.014344 | 0
19.659 | 103.9155 | 4.6022 | 0.44197 | 0.015076 | 0.25117 | 0.14832 | 0.014039 | 0
19.7614 | 104.2817 | 4.6022 | 0.442 | 0.015076 | 0.25422 | 0.15137 | 0.014344 | 0
19.8638 | 104.5564 | 4.6022 | 0.44197 | 0.015107 | 0.25361 | 0.15046 | 0.014649 | 0
19.9661 | 105.0142 | 4.6022 | 0.44197 | 0.015107 | 0.25422 | 0.15168 | 0.014344 | 0
20.0685 | 105.7466 | 4.6052 | 0.44197 | 0.015107 | 0.25208 | 0.14893 | 0.014649 | 0
20.1709 | 106.2044 | 4.6052 | 0.44197 | 0.015076 | 0.25361 | 0.15076 | 0.014344 | 0
20.2733 | 106.5706 | 4.6052 | 0.44197 | 0.015076 | 0.25452 | 0.15168 | 0.014954 | 0
20.3757 | 106.7537 | 4.6052 | 0.44197 | 0.015076 | 0.25544 | 0.15259 | 0.014344 | 0
20.4781 | 107.12 | 4.6052 | 0.44197 | 0.015076 | 0.25452 | 0.15137 | 0.014649 | 0
20.5805 | 107.4862 | 4.6083 | 0.44197 | 0.015076 | 0.25239 | 0.14924 | 0.014344 | 0
20.6829 | 107.6693 | 4.6083 | 0.44197 | 0.015076 | 0.25452 | 0.15198 | 0.014344 | 0
20.7853 | 107.8524 | 4.6083 | 0.44197 | 0.015107 | 0.25239 | 0.14985 | 0.014954 | 0
20.8877 | 108.2186 | 4.6083 | 0.44197 | 0.015076 | 0.25452 | 0.15168 | 0.014649 | 0
20.99 | 109.0426 | 4.6083 | 0.44197 | 0.015076 | 0.25208 | 0.14954 | 0.014649 | 0
21.0924 | 109.5004 | 4.6113 | 0.44197 | 0.015076 | 0.25452 | 0.15198 | 0.014344 | 0
21.1948 | 109.8666 | 4.6113 | 0.44197 | 0.015107 | 0.25422 | 0.15046 | 0.014344 | 0
21.2972 | 110.1413 | 4.6113 | 0.44197 | 0.015076 | 0.25422 | 0.15168 | 0.014649 | 0
21.3996 | 110.5991 | 4.6113 | 0.44197 | 0.015076 | 0.25513 | 0.15168 | 0.014344 | 0
21.502 | 110.9653 | 4.6113 | 0.44197 | 0.015107 | 0.25178 | 0.14893 | 0.014344 | 0
21.6044 | 111.1484 | 4.6113 | 0.44197 | 0.015076 | 0.25452 | 0.15168 | 0.014344 | 0
21.7068 | 111.24 | 4.6113 | 0.44197 | 0.015076 | 0.25269 | 0.15046 | 0.014649 | 0
21.8092 | 111.6977 | 4.6113 | 0.44197 | 0.015076 | 0.25422 | 0.15229 | 0.014039 | 0
21.9116 | 112.3386 | 4.6113 | 0.44197 | 0.015076 | 0.25239 | 0.14893 | 0.014039 | 0
22.014 | 112.7964 | 4.6144 | 0.44197 | 0.015076 | 0.2533 | 0.15107 | 0.014649 | 0
22.1163 | 113.0711 | 4.6144 | 0.44197 | 0.015107 | 0.25361 | 0.15076 | 0.013733 | 0
22.2187 | 113.5289 | 4.6144 | 0.44197 | 0.015076 | 0.25483 | 0.15198 | 0.014649 | 0
22.3211 | 113.9866 | 4.6144 | 0.44197 | 0.015076 | 0.25483 | 0.15076 | 0.014344 | 0
22.4235 | 114.536 | 4.6175 | 0.44197 | 0.015076 | 0.25422 | 0.15076 | 0.014039 | 0
22.5259 | 114.6275 | 4.6175 | 0.44197 | 0.015076 | 0.25452 | 0.15107 | 0.014649 | 0
22.6283 | 114.7191 | 4.6175 | 0.44197 | 0.015076 | 0.25361 | 0.14924 | 0.014039 | 0
22.7307 | 114.9937 | 4.6175 | 0.44197 | 0.015076 | 0.25513 | 0.15198 | 0.014954 | 0
22.8331 | 115.5431 | 4.6175 | 0.44197 | 0.015076 | 0.25178 | 0.14954 | 0.014649 | 0
22.9355 | 116.0924 | 4.6175 | 0.44197 | 0.015076 | 0.25361 | 0.15046 | 0.014344 | 0
23.0379 | 116.3671 | 4.6175 | 0.44197 | 0.015107 | 0.25422 | 0.15168 | 0.014649 | 0
23.1402 | 116.8249 | 4.6205 | 0.44197 | 0.015076 | 0.25452 | 0.15168 | 0.014344 | 0
23.2426 | 117.3742 | 4.6205 | 0.44197 | 0.015076 | 0.25483 | 0.15168 | 0.014649 | 0
23.345 | 117.9235 | 4.6205 | 0.44197 | 0.015076 | 0.2533 | 0.15107 | 0.014344 | 0
23.4474 | 118.1066 | 4.6205 | 0.44197 | 0.015076 | 0.25544 | 0.15137 | 0.014344 | 0
23.5498 | 118.1982 | 4.6205 | 0.44197 | 0.015107 | 0.25269 | 0.15046 | 0.014344 | 0
23.6522 | 118.5644 | 4.6205 | 0.44197 | 0.015107 | 0.25544 | 0.15137 | 0.014649 | 0
23.7546 | 118.8391 | 4.6205 | 0.44197 | 0.015107 | 0.25208 | 0.14832 | 0.014344 | 0
23.857 | 119.2969 | 4.6205 | 0.44197 | 0.015107 | 0.25391 | 0.15046 | 0.014344 | 0
23.9594 | 119.6631 | 4.6236 | 0.44197 | 0.015076 | 0.25483 | 0.15046 | 0.014649 | 0
24.0618 | 120.1209 | 4.6236 | 0.44197 | 0.015076 | 0.25361 | 0.15168 | 0.014649 | 0
24.1642 | 120.6702 | 4.6236 | 0.44197 | 0.015076 | 0.25452 | 0.15137 | 0.014344 | 0
24.2665 | 121.3111 | 4.6266 | 0.44197 | 0.015076 | 0.2533 | 0.15015 | 0.014344 | 0
24.3689 | 121.5857 | 4.6266 | 0.44197 | 0.015076 | 0.25544 | 0.15168 | 0.014344 | 0
24.4713 | 121.6773 | 4.6266 | 0.44197 | 0.015076 | 0.25361 | 0.15046 | 0.014344 | 0
24.5737 | 122.0435 | 4.6266 | 0.44197 | 0.015076 | 0.25422 | 0.15107 | 0.013733 | 0
24.6761 | 122.3182 | 4.6266 | 0.44197 | 0.015076 | 0.25239 | 0.14954 | 0.014954 | 0
24.7785 | 122.5929 | 4.6266 | 0.44197 | 0.015076 | 0.2533 | 0.15046 | 0.014344 | 0
24.8809 | 122.8675 | 4.6266 | 0.44197 | 0.015076 | 0.25361 | 0.15198 | 0.014344 | 0
24.9833 | 123.3253 | 4.6266 | 0.44197 | 0.015076 | 0.25513 | 0.15107 | 0.014649 | 0
25.0857 | 123.9662 | 4.6266 | 0.44197 | 0.015076 | 0.25483 | 0.15229 | 0.014039 | 0
25.1881 | 124.6071 | 4.6297 | 0.44197 | 0.015107 | 0.25483 | 0.15137 | 0.014344 | 0
25.2904 | 124.9733 | 4.6297 | 0.44197 | 0.015076 | 0.25483 | 0.15168 | 0.014344 | 0
25.3928 | 125.248 | 4.6297 | 0.44197 | 0.015076 | 0.25452 | 0.15168 | 0.014649 | 0
25.4952 | 125.6142 | 4.6297 | 0.44197 | 0.015076 | 0.25513 | 0.15168 | 0.014954 | 0
25.5976 | 125.8889 | 4.6297 | 0.44197 | 0.015107 | 0.25208 | 0.14863 | 0.014649 | 0
25.7 | 125.9804 | 4.6297 | 0.44197 | 0.015076 | 0.25605 | 0.15229 | 0.014344 | 0
25.8024 | 126.1635 | 4.6297 | 0.44197 | 0.015076 | 0.25483 | 0.15046 | 0.014649 | 0
25.9048 | 126.6213 | 4.6327 | 0.44197 | 0.015076 | 0.25513 | 0.15229 | 0.014649 | 0
26.0072 | 127.4453 | 4.6327 | 0.44197 | 0.015076 | 0.253 | 0.15107 | 0.014039 | 0
26.1096 | 127.9031 | 4.6327 | 0.44197 | 0.015076 | 0.2533 | 0.15046 | 0.014344 | 0
26.212 | 128.2693 | 4.6327 | 0.44197 | 0.015076 | 0.25544 | 0.15198 | 0.014344 | 0
26.3144 | 128.6355 | 4.6358 | 0.44197 | 0.015076 | 0.25452 | 0.15198 | 0.014344 | 0
26.4167 | 129.0933 | 4.6358 | 0.44197 | 0.015076 | 0.25513 | 0.15076 | 0.014344 | 0
26.5191 | 129.4595 | 4.6358 | 0.44197 | 0.015107 | 0.25208 | 0.14924 | 0.014344 | 0
26.6215 | 129.5511 | 4.6358 | 0.44197 | 0.015107 | 0.25575 | 0.15168 | 0.014039 | 0
26.7239 | 129.6426 | 4.6358 | 0.44197 | 0.015107 | 0.25513 | 0.1529 | 0.014649 | 0
26.8263 | 129.9173 | 4.6358 | 0.44197 | 0.015107 | 0.25452 | 0.15168 | 0.014344 | 0
26.9287 | 130.7413 | 4.6358 | 0.44197 | 0.015107 | 0.25361 | 0.15015 | 0.014344 | 0
27.0311 | 131.1991 | 4.6388 | 0.44197 | 0.015107 | 0.2533 | 0.15168 | 0.014649 | 0
27.1335 | 131.5653 | 4.6388 | 0.44197 | 0.015107 | 0.25575 | 0.15229 | 0.014344 | 0
27.2359 | 131.9315 | 4.6388 | 0.44197 | 0.015107 | 0.25483 | 0.15137 | 0.014344 | 0
27.3383 | 132.4808 | 4.6388 | 0.44197 | 0.015107 | 0.25452 | 0.15076 | 0.014344 | 0
27.4406 | 132.9386 | 4.6388 | 0.44197 | 0.015107 | 0.253 | 0.14924 | 0.014344 | 0
27.543 | 133.2133 | 4.6388 | 0.44197 | 0.015107 | 0.25544 | 0.15198 | 0.014649 | 0
27.6454 | 133.3048 | 4.6419 | 0.44197 | 0.015076 | 0.25575 | 0.15229 | 0.014344 | 0
27.7478 | 133.488 | 4.6419 | 0.44197 | 0.015076 | 0.25422 | 0.15137 | 0.015259 | 0
27.8502 | 134.1288 | 4.6419 | 0.44197 | 0.015107 | 0.2533 | 0.15107 | 0.014649 | 0
27.9526 | 134.4951 | 4.6419 | 0.44197 | 0.015076 | 0.25422 | 0.15046 | 0.014649 | 0
28.055 | 134.8613 | 4.6419 | 0.44197 | 0.015076 | 0.25544 | 0.15259 | 0.014649 | 0
28.1574 | 135.3191 | 4.6449 | 0.44197 | 0.015076 | 0.25513 | 0.15198 | 0.014649 | 0
28.2598 | 135.8684 | 4.6449 | 0.44197 | 0.015076 | 0.25422 | 0.14954 | 0.014344 | 0
28.3622 | 136.4177 | 4.6449 | 0.44197 | 0.015076 | 0.25391 | 0.15137 | 0.014344 | 0
28.4646 | 136.6008 | 4.6449 | 0.44197 | 0.015107 | 0.25666 | 0.15168 | 0.014344 | 0
28.5669 | 136.784 | 4.6449 | 0.44197 | 0.015076 | 0.25452 | 0.1532 | 0.014344 | 0
28.6693 | 137.0586 | 4.6449 | 0.44197 | 0.015107 | 0.25513 | 0.15229 | 0.014649 | 0
28.7717 | 137.5164 | 4.6449 | 0.44197 | 0.015107 | 0.25452 | 0.15137 | 0.014344 | 0
28.8741 | 137.7911 | 4.6449 | 0.44197 | 0.015107 | 0.25361 | 0.15198 | 0.014344 | 0
28.9765 | 138.0657 | 4.648 | 0.44197 | 0.015107 | 0.25452 | 0.15137 | 0.014649 | 0
29.0789 | 138.6151 | 4.648 | 0.44197 | 0.015076 | 0.25422 | 0.15107 | 0.014344 | 0
29.1813 | 139.1644 | 4.648 | 0.44197 | 0.015107 | 0.25422 | 0.15076 | 0.014039 | 0
29.2837 | 139.7137 | 4.648 | 0.44197 | 0.015107 | 0.25391 | 0.15107 | 0.014344 | 0
29.3861 | 140.08 | 4.648 | 0.44197 | 0.015107 | 0.25575 | 0.15168 | 0.014649 | 0
29.4885 | 140.3546 | 4.648 | 0.44197 | 0.015107 | 0.25452 | 0.15198 | 0.014039 | 0
29.5908 | 140.8124 | 4.648 | 0.44197 | 0.015107 | 0.25391 | 0.14954 | 0.014649 | 0
29.6932 | 141.0871 | 4.651 | 0.44197 | 0.015107 | 0.25483 | 0.15137 | 0.014344 | 0
29.7956 | 141.2702 | 4.651 | 0.44197 | 0.015107 | 0.2533 | 0.15046 | 0.014344 | 0
29.898 | 141.4533 | 4.651 | 0.44197 | 0.015107 | 0.25361 | 0.15137 | 0.014344 | 0
30.0004 | 141.9111 | 4.651 | 0.44197 | 0.015076 | 0.25513 | 0.15198 | 0.014344 | 0
30.1028 | 142.552 | 4.651 | 0.44197 | 0.015076 | 0.25422 | 0.14954 | 0.014344 | 0
30.2052 | 143.1013 | 4.6541 | 0.44197 | 0.015107 | 0.25422 | 0.15137 | 0.014344 | 0
30.3076 | 143.376 | 4.6541 | 0.44197 | 0.015107 | 0.25575 | 0.15168 | 0.014649 | 0
30.41 | 143.7422 | 4.6541 | 0.44197 | 0.015076 | 0.25452 | 0.15168 | 0.014649 | 0
30.5124 | 144.2915 | 4.6541 | 0.44197 | 0.015107 | 0.25391 | 0.14924 | 0.014649 | 0
30.6148 | 144.6577 | 4.6541 | 0.44197 | 0.015107 | 0.25391 | 0.15107 | 0.014954 | 0
30.7171 | 144.8408 | 4.6541 | 0.44197 | 0.015107 | 0.25391 | 0.15107 | 0.014344 | 0
30.8195 | 144.8408 | 4.6541 | 0.44197 | 0.015076 | 0.25452 | 0.15198 | 0.014344 | 0
30.9219 | 145.2071 | 4.6541 | 0.44197 | 0.015076 | 0.25452 | 0.15229 | 0.014954 | 0
31.0243 | 145.848 | 4.6571 | 0.44197 | 0.015076 | 0.2533 | 0.15046 | 0.013733 | 0
31.1267 | 146.3973 | 4.6571 | 0.44197 | 0.015107 | 0.25361 | 0.15168 | 0.014649 | 0
31.2291 | 146.672 | 4.6571 | 0.44197 | 0.015107 | 0.25575 | 0.15015 | 0.014344 | 0
31.3315 | 147.0382 | 4.6571 | 0.44197 | 0.015107 | 0.25483 | 0.15229 | 0.014954 | 0
31.4339 | 147.7706 | 4.6571 | 0.44197 | 0.015107 | 0.2533 | 0.14924 | 0.014039 | 0
31.5363 | 148.2284 | 4.6602 | 0.44197 | 0.015107 | 0.25422 | 0.15107 | 0.014039 | 0
31.6387 | 148.4115 | 4.6602 | 0.44197 | 0.015107 | 0.25422 | 0.15107 | 0.014649 | 0
31.741 | 148.5031 | 4.6602 | 0.44197 | 0.015107 | 0.25513 | 0.15168 | 0.014649 | 0
31.8434 | 148.7777 | 4.6602 | 0.44197 | 0.015076 | 0.25391 | 0.15229 | 0.014344 | 0
31.9458 | 149.144 | 4.6602 | 0.44197 | 0.015107 | 0.253 | 0.14863 | 0.014344 | 0
32.0482 | 149.6933 | 4.6602 | 0.44197 | 0.015107 | 0.25391 | 0.15107 | 0.014649 | 0
32.1506 | 149.968 | 4.6632 | 0.44197 | 0.015107 | 0.25452 | 0.15076 | 0.014344 | 0
32.253 | 150.3342 | 4.6632 | 0.44197 | 0.015107 | 0.25483 | 0.15107 | 0.014039 | 0
32.3554 | 151.0666 | 4.6632 | 0.442 | 0.015107 | 0.25117 | 0.14863 | 0.014344 | 0
32.4578 | 151.616 | 4.6632 | 0.442 | 0.015107 | 0.25513 | 0.15107 | 0.014344 | 0
32.5602 | 151.7991 | 4.6632 | 0.44197 | 0.015107 | 0.253 | 0.14924 | 0.014344 | 0
32.6626 | 152.0737 | 4.6632 | 0.442 | 0.015107 | 0.25483 | 0.15198 | 0.014344 | 0
32.765 | 152.3484 | 4.6632 | 0.44197 | 0.015076 | 0.25452 | 0.15137 | 0.014954 | 0
32.8673 | 152.8062 | 4.6663 | 0.442 | 0.015107 | 0.25361 | 0.15076 | 0.014039 | 0
32.9697 | 152.9893 | 4.6663 | 0.442 | 0.015107 | 0.25483 | 0.15229 | 0.014649 | 0
33.0721 | 153.3555 | 4.6663 | 0.442 | 0.015107 | 0.253 | 0.15015 | 0.014649 | 0
33.1745 | 153.9048 | 4.6663 | 0.442 | 0.015107 | 0.25452 | 0.15168 | 0.014344 | 0
33.2769 | 154.4542 | 4.6663 | 0.442 | 0.015107 | 0.25208 | 0.14863 | 0.014344 | 0
33.3793 | 154.912 | 4.6693 | 0.442 | 0.015107 | 0.25452 | 0.15107 | 0.014039 | 0
33.4817 | 155.1866 | 4.6693 | 0.442 | 0.015107 | 0.25422 | 0.15046 | 0.014344 | 0
33.5841 | 155.5528 | 4.6693 | 0.442 | 0.015076 | 0.25422 | 0.15198 | 0.014344 | 0
33.6865 | 155.9191 | 4.6693 | 0.442 | 0.015076 | 0.25483 | 0.15198 | 0.014344 | 0
33.7889 | 156.3768 | 4.6693 | 0.442 | 0.015076 | 0.25452 | 0.15107 | 0.014039 | 0
33.8912 | 156.4684 | 4.6693 | 0.442 | 0.015076 | 0.25575 | 0.15137 | 0.014039 | 0
33.9936 | 156.6515 | 4.6693 | 0.442 | 0.015076 | 0.25361 | 0.15076 | 0.014344 | 0
34.096 | 157.2924 | 4.6693 | 0.442 | 0.015076 | 0.25452 | 0.15137 | 0.014649 | 0
34.1984 | 157.8417 | 4.6724 | 0.442 | 0.015107 | 0.25269 | 0.14863 | 0.014649 | 0
34.3008 | 158.2995 | 4.6724 | 0.442 | 0.015107 | 0.2533 | 0.15198 | 0.014039 | 0
34.4032 | 158.5742 | 4.6724 | 0.442 | 0.015107 | 0.25452 | 0.15137 | 0.014954 | 0
34.5056 | 158.9404 | 4.6724 | 0.442 | 0.015107 | 0.25513 | 0.15229 | 0.014344 | 0
34.608 | 159.4897 | 4.6724 | 0.44197 | 0.015076 | 0.25513 | 0.15168 | 0.014344 | 0
34.7104 | 160.0391 | 4.6754 | 0.442 | 0.015107 | 0.25452 | 0.15076 | 0.014039 | 0
34.8128 | 160.1306 | 4.6754 | 0.442 | 0.015107 | 0.25575 | 0.15259 | 0.014954 | 0
34.9152 | 160.2222 | 4.6754 | 0.442 | 0.015107 | 0.25544 | 0.15107 | 0.014954 | 0
35.0175 | 160.68 | 4.6754 | 0.442 | 0.015107 | 0.25483 | 0.15076 | 0.014039 | 0
35.1199 | 161.2293 | 4.6754 | 0.442 | 0.015107 | 0.2533 | 0.15015 | 0.014039 | 0
35.2223 | 161.6871 | 4.6754 | 0.44197 | 0.015107 | 0.25391 | 0.15046 | 0.014344 | 0
35.3247 | 161.8702 | 4.6785 | 0.44197 | 0.015107 | 0.25513 | 0.15229 | 0.014344 | 0
35.4271 | 162.328 | 4.6785 | 0.44197 | 0.015076 | 0.25513 | 0.15137 | 0.014344 | 0
35.5295 | 162.8773 | 4.6785 | 0.44197 | 0.015107 | 0.25452 | 0.15107 | 0.014649 | 0
35.6319 | 163.5182 | 4.6785 | 0.44197 | 0.015107 | 0.25422 | 0.15198 | 0.014344 | 0
35.7343 | 163.7013 | 4.6785 | 0.44197 | 0.015076 | 0.25636 | 0.15168 | 0.014649 | 0
35.8367 | 163.8844 | 4.6785 | 0.44197 | 0.015076 | 0.25513 | 0.15168 | 0.014344 | 0
35.9391 | 164.2506 | 4.6785 | 0.44197 | 0.015076 | 0.25422 | 0.15046 | 0.014039 | 0
36.0415 | 164.6168 | 4.6785 | 0.442 | 0.015076 | 0.25391 | 0.15076 | 0.014649 | 0
36.1438 | 164.9831 | 4.6815 | 0.442 | 0.015076 | 0.25513 | 0.15168 | 0.014649 | 0
36.2462 | 165.2577 | 4.6815 | 0.44197 | 0.015076 | 0.25452 | 0.15168 | 0.014649 | 0
36.3486 | 165.7155 | 4.6815 | 0.44197 | 0.015076 | 0.25544 | 0.15259 | 0.014344 | 0
36.451 | 166.448 | 4.6815 | 0.442 | 0.015076 | 0.25513 | 0.15107 | 0.014649 | 0
36.5534 | 166.8142 | 4.6815 | 0.442 | 0.015076 | 0.25361 | 0.15076 | 0.014649 | 0
36.6558 | 167.0888 | 4.6846 | 0.44197 | 0.015076 | 0.25666 | 0.15137 | 0.014344 | 0
36.7582 | 167.4551 | 4.6846 | 0.442 | 0.015076 | 0.25544 | 0.1529 | 0.014954 | 0
36.8606 | 167.9128 | 4.6846 | 0.442 | 0.015076 | 0.25391 | 0.14924 | 0.014344 | 0
36.963 | 168.1875 | 4.6846 | 0.442 | 0.015076 | 0.25422 | 0.15198 | 0.014649 | 0
37.0654 | 168.2791 | 4.6846 | 0.44197 | 0.015076 | 0.25513 | 0.15046 | 0.014649 | 0
37.1677 | 168.6453 | 4.6846 | 0.44197 | 0.015076 | 0.25452 | 0.15137 | 0.014649 | 0
37.2701 | 169.1031 | 4.6846 | 0.44197 | 0.015076 | 0.25513 | 0.15137 | 0.014649 | 0
37.3725 | 169.8355 | 4.6876 | 0.44197 | 0.015076 | 0.25361 | 0.15137 | 0.014344 | 0
37.4749 | 170.1102 | 4.6876 | 0.44197 | 0.015076 | 0.25391 | 0.15137 | 0.014344 | 0
37.5773 | 170.4764 | 4.6876 | 0.442 | 0.015076 | 0.25605 | 0.15046 | 0.014344 | 0
37.6797 | 171.0257 | 4.6876 | 0.44197 | 0.015076 | 0.25513 | 0.15107 | 0.014649 | 0
37.7821 | 171.4835 | 4.6876 | 0.44197 | 0.015076 | 0.25269 | 0.14924 | 0.014649 | 0
37.8845 | 171.8497 | 4.6876 | 0.442 | 0.015076 | 0.25452 | 0.15137 | 0.014649 | 0
37.9869 | 171.8497 | 4.6876 | 0.44197 | 0.015076 | 0.25391 | 0.14832 | 0.014649 | 0
38.0893 | 172.0328 | 4.6876 | 0.44197 | 0.015076 | 0.25483 | 0.15107 | 0.014344 | 0
38.1917 | 172.4906 | 4.6876 | 0.44197 | 0.015076 | 0.25452 | 0.15198 | 0.014344 | 0
38.294 | 173.2231 | 4.6907 | 0.442 | 0.015076 | 0.25361 | 0.15137 | 0.014344 | 0
38.3964 | 173.4977 | 4.6907 | 0.44197 | 0.015076 | 0.25452 | 0.15198 | 0.014039 | 0
38.4988 | 173.7724 | 4.6907 | 0.442 | 0.015076 | 0.25391 | 0.14954 | 0.014344 | 0
38.6012 | 174.4133 | 4.6907 | 0.442 | 0.015076 | 0.25513 | 0.15198 | 0.014649 | 0
38.7036 | 174.9626 | 4.6937 | 0.442 | 0.015076 | 0.25239 | 0.14893 | 0.014344 | 0
38.806 | 175.4204 | 4.6937 | 0.442 | 0.015076 | 0.25452 | 0.15137 | 0.014649 | 0
38.9084 | 175.5119 | 4.6937 | 0.442 | 0.015076 | 0.25269 | 0.15015 | 0.014649 | 0
39.0108 | 175.7866 | 4.6937 | 0.442 | 0.015076 | 0.25391 | 0.15046 | 0.014649 | 0
39.1132 | 176.0613 | 4.6937 | 0.44197 | 0.015076 | 0.25452 | 0.15137 | 0.014649 | 0
39.2156 | 176.7022 | 4.6937 | 0.44197 | 0.015107 | 0.25422 | 0.15137 | 0.014649 | 0
39.3179 | 176.9768 | 4.6968 | 0.442 | 0.015076 | 0.25422 | 0.15107 | 0.014649 | 0
39.4203 | 177.1599 | 4.6968 | 0.442 | 0.015076 | 0.25361 | 0.15046 | 0.014649 | 0
39.5227 | 177.7093 | 4.6968 | 0.44197 | 0.015076 | 0.25452 | 0.15107 | 0.014649 | 0
39.6251 | 178.3502 | 4.6968 | 0.44197 | 0.015076 | 0.25208 | 0.14893 | 0.014344 | 0
39.7275 | 178.8079 | 4.6968 | 0.44197 | 0.015076 | 0.25361 | 0.15046 | 0.014039 | 0
39.8299 | 178.9911 | 4.6968 | 0.44197 | 0.015076 | 0.253 | 0.15046 | 0.014344 | 0
39.9323 | 179.2657 | 4.6968 | 0.44197 | 0.015076 | 0.25544 | 0.15107 | 0.014649 | 0
40.0347 | 179.8151 | 4.6968 | 0.44197 | 0.015076 | 0.25178 | 0.15015 | 0.014039 | 0
40.1371 | 179.9982 | 4.6968 | 0.44197 | 0.015076 | 0.25391 | 0.15046 | 0.014344 | 0
40.2395 | 180.3644 | 4.6999 | 0.44197 | 0.015076 | 0.2533 | 0.15137 | 0.014649 | 0
40.3419 | 180.6391 | 4.6999 | 0.44197 | 0.015076 | 0.25513 | 0.15229 | 0.014344 | 0
40.4442 | 181.0968 | 4.6999 | 0.44197 | 0.015076 | 0.25513 | 0.15137 | 0.014344 | 0
40.5466 | 181.6462 | 4.6999 | 0.44197 | 0.015076 | 0.25178 | 0.14954 | 0.014344 | 0
40.649 | 182.1039 | 4.6999 | 0.44197 | 0.015076 | 0.25544 | 0.15198 | 0.014344 | 0
40.7514 | 182.4702 | 4.7029 | 0.44197 | 0.015107 | 0.25361 | 0.15107 | 0.014649 | 0
40.8538 | 182.8364 | 4.7029 | 0.44197 | 0.015076 | 0.25452 | 0.15198 | 0.014344 | 0
40.9562 | 183.3857 | 4.7029 | 0.44197 | 0.015107 | 0.25239 | 0.14893 | 0.014039 | 0
41.0586 | 183.6604 | 4.7029 | 0.44197 | 0.015076 | 0.25483 | 0.15107 | 0.014344 | 0
41.161 | 183.7519 | 4.7029 | 0.44197 | 0.015076 | 0.25513 | 0.15168 | 0.014649 | 0
41.2634 | 184.0266 | 4.7029 | 0.44197 | 0.015076 | 0.25422 | 0.15168 | 0.014954 | 0
41.3658 | 184.5759 | 4.7029 | 0.44197 | 0.015076 | 0.25513 | 0.15198 | 0.014344 | 0
41.4681 | 185.1253 | 4.706 | 0.44197 | 0.015107 | 0.25208 | 0.14893 | 0.014039 | 0
41.5705 | 185.4915 | 4.706 | 0.44197 | 0.015076 | 0.25575 | 0.15107 | 0.014649 | 0
41.6729 | 185.7662 | 4.706 | 0.44197 | 0.015076 | 0.25422 | 0.15229 | 0.014039 | 0
41.7753 | 186.2239 | 4.706 | 0.44197 | 0.015076 | 0.25452 | 0.15107 | 0.014649 | 0
41.8777 | 186.9564 | 4.706 | 0.44197 | 0.015107 | 0.253 | 0.14954 | 0.014039 | 0
41.9801 | 187.2311 | 4.706 | 0.44197 | 0.015076 | 0.25422 | 0.15137 | 0.014649 | 0
42.0825 | 187.3226 | 4.706 | 0.442 | 0.015076 | 0.25544 | 0.15076 | 0.014344 | 0
42.1849 | 187.5057 | 4.706 | 0.44197 | 0.015076 | 0.25422 | 0.15229 | 0.014344 | 0
42.2873 | 187.9635 | 4.706 | 0.44197 | 0.015076 | 0.25544 | 0.15076 | 0.014039 | 0
42.3897 | 188.5128 | 4.709 | 0.44197 | 0.015107 | 0.25239 | 0.15046 | 0.014649 | 0
42.4921 | 188.8791 | 4.709 | 0.44197 | 0.015107 | 0.25513 | 0.15229 | 0.014039 | 0
42.5944 | 189.1537 | 4.709 | 0.44197 | 0.015107 | 0.25605 | 0.15168 | 0.014344 | 0
42.6968 | 189.6115 | 4.709 | 0.44197 | 0.015076 | 0.25483 | 0.15229 | 0.014649 | 0
42.7992 | 190.4355 | 4.7121 | 0.44197 | 0.015107 | 0.25422 | 0.15107 | 0.014344 | 0
42.9016 | 190.8017 | 4.7121 | 0.44197 | 0.015076 | 0.25361 | 0.15015 | 0.014344 | 0
43.004 | 190.9848 | 4.7121 | 0.44197 | 0.015076 | 0.25575 | 0.1529 | 0.014344 | 0
43.1064 | 191.1679 | 4.7121 | 0.44197 | 0.015076 | 0.25513 | 0.15076 | 0.014649 | 0
43.2088 | 191.5342 | 4.7121 | 0.44197 | 0.015076 | 0.25452 | 0.15076 | 0.014344 | 0
43.3112 | 191.9919 | 4.7121 | 0.44197 | 0.015107 | 0.253 | 0.15015 | 0.014649 | 0
43.4136 | 192.2666 | 4.7121 | 0.44197 | 0.015107 | 0.25575 | 0.15229 | 0.014344 | 0
43.516 | 192.5413 | 4.7121 | 0.44197 | 0.015107 | 0.25544 | 0.15198 | 0.014344 | 0
43.6183 | 193.1822 | 4.7121 | 0.44197 | 0.015107 | 0.25391 | 0.15046 | 0.014649 | 0
43.7207 | 193.7315 | 4.7151 | 0.44197 | 0.015076 | 0.25361 | 0.15046 | 0.014649 | 0
43.8231 | 194.1893 | 4.7151 | 0.44197 | 0.015076 | 0.25483 | 0.15107 | 0.014344 | 0
43.9255 | 194.3724 | 4.7151 | 0.44197 | 0.015076 | 0.25452 | 0.15137 | 0.014344 | 0
44.0279 | 194.6471 | 4.7151 | 0.44197 | 0.015076 | 0.25483 | 0.15198 | 0.014344 | 0
44.1303 | 195.0133 | 4.7151 | 0.44197 | 0.015076 | 0.25422 | 0.15046 | 0.014649 | 0
44.2327 | 195.3795 | 4.7151 | 0.44197 | 0.015076 | 0.25422 | 0.15046 | 0.014649 | 0
44.3351 | 195.7457 | 4.7151 | 0.44197 | 0.015076 | 0.25575 | 0.15198 | 0.014649 | 0
44.4375 | 196.0204 | 4.7182 | 0.44197 | 0.015107 | 0.25513 | 0.15168 | 0.014344 | 0
44.5399 | 196.5697 | 4.7182 | 0.44197 | 0.015076 | 0.25391 | 0.14924 | 0.014344 | 0
44.6423 | 197.1191 | 4.7182 | 0.44197 | 0.015076 | 0.25361 | 0.15137 | 0.014344 | 0
44.7446 | 197.5768 | 4.7182 | 0.44197 | 0.015076 | 0.25422 | 0.15046 | 0.014649 | 0
44.847 | 197.8515 | 4.7182 | 0.44197 | 0.015076 | 0.25483 | 0.15076 | 0.014344 | 0
44.9494 | 198.2177 | 4.7182 | 0.44197 | 0.015076 | 0.25452 | 0.15229 | 0.014649 | 0
45.0518 | 198.5839 | 4.7182 | 0.44197 | 0.015076 | 0.25452 | 0.14893 | 0.014344 | 0
45.1542 | 198.9502 | 4.7212 | 0.44197 | 0.015076 | 0.25361 | 0.15076 | 0.014344 | 0
45.2566 | 199.0417 | 4.7212 | 0.44197 | 0.015076 | 0.25697 | 0.15198 | 0.014649 | 0
45.359 | 199.4079 | 4.7212 | 0.44197 | 0.015076 | 0.25483 | 0.15107 | 0.014039 | 0
45.4614 | 200.0488 | 4.7212 | 0.44197 | 0.015076 | 0.25391 | 0.15015 | 0.014649 | 0
45.5638 | 200.5066 | 4.7212 | 0.44197 | 0.015076 | 0.25361 | 0.15046 | 0.014039 | 0
45.6662 | 200.8728 | 4.7243 | 0.44197 | 0.015076 | 0.25483 | 0.15107 | 0.014039 | 0
45.7685 | 201.2391 | 4.7243 | 0.44197 | 0.015076 | 0.25422 | 0.15229 | 0.014649 | 0
45.8709 | 201.7884 | 4.7243 | 0.44197 | 0.015076 | 0.25422 | 0.15137 | 0.014344 | 0
45.9733 | 202.2462 | 4.7243 | 0.44197 | 0.015076 | 0.25422 | 0.15015 | 0.014344 | 0
46.0757 | 202.6124 | 4.7243 | 0.44197 | 0.015076 | 0.2533 | 0.15137 | 0.014039 | 0
46.1781 | 202.7039 | 4.7243 | 0.44197 | 0.015076 | 0.25636 | 0.15046 | 0.014344 | 0
46.2805 | 202.8871 | 4.7243 | 0.44197 | 0.015076 | 0.25422 | 0.15137 | 0.014039 | 0
46.3829 | 203.5279 | 4.7243 | 0.44197 | 0.015076 | 0.2533 | 0.14863 | 0.014344 | 0
46.4853 | 203.9857 | 4.7273 | 0.44197 | 0.015076 | 0.25422 | 0.15046 | 0.014344 | 0
46.5877 | 204.3519 | 4.7273 | 0.442 | 0.015076 | 0.25391 | 0.15137 | 0.014649 | 0
46.6901 | 204.5351 | 4.7273 | 0.44197 | 0.015076 | 0.25513 | 0.15137 | 0.014344 | 0
46.7925 | 205.0844 | 4.7273 | 0.44197 | 0.015046 | 0.25422 | 0.15198 | 0.014649 | 0
46.8948 | 205.7253 | 4.7273 | 0.44197 | 0.015076 | 0.25422 | 0.14924 | 0.014039 | 0
46.9972 | 206.1831 | 4.7304 | 0.44197 | 0.015076 | 0.25361 | 0.15046 | 0.014344 | 0
47.0996 | 206.2746 | 4.7304 | 0.442 | 0.015076 | 0.25575 | 0.15198 | 0.014649 | 0
47.202 | 206.5493 | 4.7304 | 0.44197 | 0.015076 | 0.25575 | 0.15137 | 0.014039 | 0
47.3044 | 206.9155 | 4.7304 | 0.442 | 0.015076 | 0.25361 | 0.14863 | 0.014344 | 0
47.4068 | 207.4648 | 4.7304 | 0.442 | 0.015076 | 0.25483 | 0.15107 | 0.014344 | 0
47.5092 | 207.6479 | 4.7304 | 0.442 | 0.015076 | 0.25513 | 0.15046 | 0.014344 | 0
47.6116 | 207.9226 | 4.7304 | 0.442 | 0.015076 | 0.25483 | 0.15107 | 0.014344 | 0
47.714 | 208.4719 | 4.7304 | 0.442 | 0.015076 | 0.25422 | 0.15137 | 0.014039 | 0
47.8164 | 209.2959 | 4.7334 | 0.442 | 0.015076 | 0.25422 | 0.15107 | 0.014954 | 0
47.9187 | 209.6622 | 4.7334 | 0.442 | 0.015076 | 0.25422 | 0.15046 | 0.014344 | 0
48.0211 | 209.9368 | 4.7334 | 0.442 | 0.015046 | 0.25544 | 0.15015 | 0.014344 | 0
48.1235 | 210.2115 | 4.7334 | 0.442 | 0.015046 | 0.25544 | 0.15107 | 0.014344 | 0
48.2259 | 210.5777 | 4.7334 | 0.442 | 0.015046 | 0.2533 | 0.14954 | 0.014344 | 0
48.3283 | 211.0355 | 4.7334 | 0.442 | 0.015046 | 0.25452 | 0.15046 | 0.014649 | 0
48.4307 | 211.2186 | 4.7365 | 0.442 | 0.015076 | 0.25513 | 0.14954 | 0.014344 | 0
48.5331 | 211.4017 | 4.7365 | 0.442 | 0.015046 | 0.25422 | 0.15198 | 0.014344 | 0
48.6355 | 211.8595 | 4.7365 | 0.44197 | 0.015046 | 0.25452 | 0.15107 | 0.014954 | 0
48.7379 | 212.5919 | 4.7365 | 0.442 | 0.015076 | 0.25361 | 0.15107 | 0.014039 | 0
48.8403 | 213.0497 | 4.7365 | 0.442 | 0.015076 | 0.25452 | 0.15168 | 0.014344 | 0
48.9427 | 213.3244 | 4.7365 | 0.44197 | 0.015076 | 0.25452 | 0.15076 | 0.014649 | 0
49.045 | 213.7822 | 4.7365 | 0.44197 | 0.015076 | 0.25422 | 0.15137 | 0.014344 | 0
49.1474 | 214.1484 | 4.7395 | 0.442 | 0.015076 | 0.253 | 0.14954 | 0.014344 | 0
49.2498 | 214.423 | 4.7395 | 0.442 | 0.015076 | 0.25452 | 0.15137 | 0.014344 | 0
49.3522 | 214.6062 | 4.7395 | 0.44197 | 0.015076 | 0.25452 | 0.15015 | 0.014649 | 0
49.4546 | 214.8808 | 4.7395 | 0.44197 | 0.015076 | 0.25422 | 0.15107 | 0.014344 | 0
49.557 | 215.3386 | 4.7395 | 0.44197 | 0.015076 | 0.25483 | 0.15229 | 0.014344 | 0
49.6594 | 215.9795 | 4.7426 | 0.44197 | 0.015076 | 0.25391 | 0.15107 | 0.014344 | 0
49.7618 | 216.3457 | 4.7426 | 0.442 | 0.015076 | 0.25513 | 0.15046 | 0.014649 | 0
49.8642 | 216.7119 | 4.7426 | 0.44197 | 0.015076 | 0.25452 | 0.15015 | 0.014344 | 0
49.9666 | 217.2613 | 4.7426 | 0.44197 | 0.015076 | 0.25483 | 0.15198 | 0.014344 | 0
50.0689 | 217.719 | 4.7426 | 0.44197 | 0.015076 | 0.2533 | 0.14924 | 0.014039 | 0
50.1713 | 218.0853 | 4.7426 | 0.442 | 0.015076 | 0.25391 | 0.15137 | 0.014649 | 0
50.2737 | 218.0853 | 4.7426 | 0.44197 | 0.015076 | 0.25422 | 0.14954 | 0.014344 | 0
50.3761 | 218.3599 | 4.7426 | 0.44197 | 0.015076 | 0.25391 | 0.15229 | 0.014649 | 0
50.4785 | 218.8177 | 4.7456 | 0.44197 | 0.015076 | 0.25575 | 0.15137 | 0.014344 | 0
50.5809 | 219.4586 | 4.7456 | 0.442 | 0.015076 | 0.25422 | 0.15046 | 0.014344 | 0
50.6833 | 219.7333 | 4.7456 | 0.442 | 0.015076 | 0.25361 | 0.15168 | 0.014344 | 0
50.7857 | 220.0995 | 4.7456 | 0.442 | 0.015076 | 0.25544 | 0.15137 | 0.014344 | 0
50.8881 | 220.6488 | 4.7487 | 0.44197 | 0.015076 | 0.25422 | 0.15137 | 0.014649 | 0
50.9905 | 221.1982 | 4.7487 | 0.44197 | 0.015076 | 0.25239 | 0.14954 | 0.014649 | 0
51.0929 | 221.5644 | 4.7487 | 0.44197 | 0.015076 | 0.25422 | 0.15107 | 0.014954 | 0
51.1952 | 221.6559 | 4.7487 | 0.44197 | 0.015076 | 0.2533 | 0.14985 | 0.014344 | 0
51.2976 | 221.839 | 4.7487 | 0.44197 | 0.015076 | 0.25452 | 0.15137 | 0.014344 | 0
51.4 | 222.4799 | 4.7487 | 0.44197 | 0.015076 | 0.25147 | 0.14863 | 0.014039 | 0
51.5024 | 222.9377 | 4.7517 | 0.44197 | 0.015076 | 0.25422 | 0.15137 | 0.014344 | 0
51.6048 | 223.2124 | 4.7517 | 0.44197 | 0.015076 | 0.25422 | 0.15046 | 0.014344 | 0
51.7072 | 223.487 | 4.7517 | 0.44197 | 0.015076 | 0.25513 | 0.15107 | 0.014344 | 0
51.8096 | 224.0364 | 4.7517 | 0.44197 | 0.015076 | 0.25452 | 0.15229 | 0.014344 | 0
51.912 | 224.5857 | 4.7548 | 0.442 | 0.015076 | 0.253 | 0.14863 | 0.014344 | 0
52.0144 | 225.135 | 4.7548 | 0.442 | 0.015076 | 0.25422 | 0.15046 | 0.014344 | 0
52.1168 | 225.2266 | 4.7548 | 0.442 | 0.015076 | 0.25269 | 0.15076 | 0.014649 | 0
52.2191 | 225.5013 | 4.7548 | 0.44197 | 0.015076 | 0.25452 | 0.15107 | 0.014954 | 0
52.3215 | 225.8675 | 4.7548 | 0.44197 | 0.015076 | 0.25269 | 0.14832 | 0.014649 | 0
52.4239 | 226.3253 | 4.7548 | 0.442 | 0.015076 | 0.25422 | 0.15107 | 0.014344 | 0
52.5263 | 226.6915 | 4.7578 | 0.442 | 0.015076 | 0.25391 | 0.15076 | 0.014649 | 0
52.6287 | 226.8746 | 4.7578 | 0.44197 | 0.015076 | 0.25452 | 0.15229 | 0.014344 | 0
52.7311 | 227.4239 | 4.7578 | 0.44197 | 0.015076 | 0.25483 | 0.15137 | 0.014649 | 0
52.8335 | 227.9733 | 4.7578 | 0.44197 | 0.015076 | 0.25208 | 0.14954 | 0.014344 | 0
52.9359 | 228.5226 | 4.7609 | 0.44197 | 0.015076 | 0.25544 | 0.15229 | 0.014649 | 0
53.0383 | 228.7973 | 4.7609 | 0.44197 | 0.015076 | 0.25269 | 0.14985 | 0.014954 | 0
53.1407 | 229.0719 | 4.7609 | 0.44197 | 0.015076 | 0.25513 | 0.15229 | 0.014039 | 0
53.2431 | 229.5297 | 4.7609 | 0.442 | 0.015076 | 0.25239 | 0.14954 | 0.014344 | 0
53.3454 | 229.7128 | 4.7609 | 0.442 | 0.015076 | 0.25422 | 0.15046 | 0.014039 | 0
53.4478 | 229.9875 | 4.7609 | 0.442 | 0.015076 | 0.25452 | 0.15168 | 0.014344 | 0
53.5502 | 230.3537 | 4.7639 | 0.442 | 0.015076 | 0.25483 | 0.15198 | 0.014649 | 0
53.6526 | 230.903 | 4.7639 | 0.442 | 0.015076 | 0.25452 | 0.15137 | 0.014344 | 0
53.755 | 231.4524 | 4.7639 | 0.442 | 0.015076 | 0.25208 | 0.14954 | 0.014344 | 0
53.8574 | 231.8186 | 4.7639 | 0.442 | 0.015076 | 0.25605 | 0.15107 | 0.014649 | 0
53.9598 | 232.1848 | 4.767 | 0.442 | 0.015076 | 0.2533 | 0.15046 | 0.014344 | 0
54.0622 | 232.6426 | 4.767 | 0.442 | 0.015076 | 0.25544 | 0.15168 | 0.014344 | 0
54.1646 | 233.1919 | 4.767 | 0.442 | 0.015076 | 0.25239 | 0.14924 | 0.014954 | 0
54.267 | 233.4666 | 4.767 | 0.442 | 0.015076 | 0.25422 | 0.15046 | 0.014344 | 0
54.3693 | 233.4666 | 4.767 | 0.442 | 0.015076 | 0.25544 | 0.1529 | 0.014344 | 0
54.4717 | 233.8328 | 4.767 | 0.442 | 0.015076 | 0.25452 | 0.15229 | 0.014344 | 0
54.5741 | 234.2906 | 4.767 | 0.44197 | 0.015076 | 0.25513 | 0.15229 | 0.014649 | 0
54.6765 | 234.9315 | 4.77 | 0.442 | 0.015076 | 0.25391 | 0.15168 | 0.014344 | 0
54.7789 | 235.2062 | 4.77 | 0.442 | 0.015076 | 0.25575 | 0.15137 | 0.014344 | 0
54.8813 | 235.5724 | 4.77 | 0.442 | 0.015076 | 0.2533 | 0.15076 | 0.014039 | 0
54.9837 | 236.2133 | 4.77 | 0.44197 | 0.015076 | 0.25422 | 0.15046 | 0.014344 | 0
55.0861 | 236.7626 | 4.7731 | 0.44197 | 0.015076 | 0.253 | 0.14954 | 0.014344 | 0
55.1885 | 237.1288 | 4.7731 | 0.442 | 0.015076 | 0.25422 | 0.15076 | 0.014344 | 0
55.2909 | 237.1288 | 4.7731 | 0.442 | 0.015076 | 0.25544 | 0.15198 | 0.014649 | 0
55.3933 | 237.3119 | 4.7731 | 0.44197 | 0.015076 | 0.25422 | 0.15259 | 0.014649 | 0
55.4956 | 237.7697 | 4.7731 | 0.44197 | 0.015076 | 0.25483 | 0.15076 | 0.014344 | 0
55.598 | 238.4106 | 4.7731 | 0.442 | 0.015076 | 0.25483 | 0.15107 | 0.014344 | 0
55.7004 | 238.6853 | 4.7761 | 0.44197 | 0.015076 | 0.25636 | 0.15198 | 0.014649 | 0
55.8028 | 238.9599 | 4.7761 | 0.44197 | 0.015076 | 0.25452 | 0.15137 | 0.014649 | 0
55.9052 | 239.6008 | 4.7761 | 0.44197 | 0.015076 | 0.25422 | 0.15015 | 0.014344 | 0
56.0076 | 240.2417 | 4.7761 | 0.44197 | 0.015076 | 0.25361 | 0.15015 | 0.014039 | 0
56.11 | 240.6079 | 4.7761 | 0.44197 | 0.015076 | 0.25391 | 0.15107 | 0.014649 | 0
56.2124 | 240.6995 | 4.7792 | 0.44197 | 0.015076 | 0.25575 | 0.15229 | 0.014649 | 0
56.3148 | 240.8826 | 4.7792 | 0.44197 | 0.015076 | 0.25391 | 0.15198 | 0.014649 | 0
56.4172 | 241.1573 | 4.7792 | 0.44197 | 0.015076 | 0.25513 | 0.15076 | 0.014649 | 0
56.5195 | 241.7982 | 4.7792 | 0.44197 | 0.015076 | 0.25422 | 0.15137 | 0.014344 | 0
56.6219 | 242.0728 | 4.7792 | 0.44197 | 0.015076 | 0.25544 | 0.15107 | 0.014344 | 0
56.7243 | 242.3475 | 4.7792 | 0.442 | 0.015076 | 0.25544 | 0.15137 | 0.014344 | 0
56.8267 | 242.9884 | 4.7823 | 0.44197 | 0.015076 | 0.25422 | 0.15107 | 0.014039 | 0
56.9291 | 243.5377 | 4.7823 | 0.442 | 0.015076 | 0.25361 | 0.15015 | 0.014649 | 0
57.0315 | 244.087 | 4.7823 | 0.442 | 0.015076 | 0.25422 | 0.15137 | 0.014344 | 0
57.1339 | 244.2701 | 4.7823 | 0.44197 | 0.015107 | 0.25544 | 0.15259 | 0.014039 | 0
57.2363 | 244.5448 | 4.7823 | 0.44197 | 0.015076 | 0.25483 | 0.15137 | 0.014649 | 0
57.3387 | 244.911 | 4.7823 | 0.44197 | 0.015076 | 0.25544 | 0.15137 | 0.014344 | 0
57.4411 | 245.2773 | 4.7853 | 0.44197 | 0.015076 | 0.25483 | 0.15107 | 0.014649 | 0
57.5435 | 245.5519 | 4.7853 | 0.44197 | 0.015076 | 0.25575 | 0.15168 | 0.014649 | 0
57.6458 | 245.8266 | 4.7853 | 0.442 | 0.015076 | 0.25513 | 0.15229 | 0.014344 | 0
57.7482 | 246.4675 | 4.7853 | 0.44197 | 0.015076 | 0.25422 | 0.15015 | 0.014344 | 0
57.8506 | 247.0168 | 4.7884 | 0.442 | 0.015076 | 0.2533 | 0.14985 | 0.014649 | 0
57.953 | 247.383 | 4.7884 | 0.442 | 0.015076 | 0.25666 | 0.15168 | 0.014649 | 0
58.0554 | 247.7493 | 4.7884 | 0.442 | 0.015076 | 0.25513 | 0.15168 | 0.014344 | 0
58.1578 | 248.1155 | 4.7884 | 0.44197 | 0.015076 | 0.25422 | 0.15137 | 0.014649 | 0
58.2602 | 248.6648 | 4.7884 | 0.442 | 0.015076 | 0.25361 | 0.15198 | 0.014954 | 0
58.3626 | 248.8479 | 4.7914 | 0.442 | 0.015076 | 0.25422 | 0.15076 | 0.014649 | 0
58.465 | 249.031 | 4.7884 | 0.442 | 0.015076 | 0.25605 | 0.15229 | 0.014649 | 0
58.5674 | 249.3973 | 4.7914 | 0.44197 | 0.015076 | 0.25483 | 0.15137 | 0.014649 | 0
58.6697 | 249.855 | 4.7914 | 0.44197 | 0.015076 | 0.25391 | 0.14954 | 0.014649 | 0
58.7721 | 250.4044 | 4.7914 | 0.442 | 0.015076 | 0.25422 | 0.15107 | 0.014649 | 0
58.8745 | 250.679 | 4.7914 | 0.44197 | 0.015076 | 0.25697 | 0.15168 | 0.014344 | 0
58.9769 | 251.0453 | 4.7945 | 0.44197 | 0.015076 | 0.25452 | 0.15168 | 0.014649 | 0
59.0793 | 251.5946 | 4.7945 | 0.44197 | 0.015076 | 0.25483 | 0.15137 | 0.014344 | 0
59.1817 | 252.2355 | 4.7945 | 0.44197 | 0.015076 | 0.25391 | 0.15015 | 0.014344 | 0
59.2841 | 252.5101 | 4.7945 | 0.44197 | 0.015076 | 0.25483 | 0.15137 | 0.014039 | 0
59.3865 | 252.6017 | 4.7945 | 0.44197 | 0.015076 | 0.25575 | 0.15198 | 0.014344 | 0
59.4889 | 252.8764 | 4.7945 | 0.44197 | 0.015076 | 0.25513 | 0.15046 | 0.014344 | 0
59.5913 | 253.3341 | 4.7945 | 0.44197 | 0.015076 | 0.25361 | 0.15046 | 0.014954 | 0
59.6937 | 253.8835 | 4.7975 | 0.44197 | 0.015076 | 0.25391 | 0.14985 | 0.014649 | 0
59.796 | 254.1581 | 4.7975 | 0.44197 | 0.015076 | 0.25605 | 0.15137 | 0.014344 | 0
59.8984 | 254.4328 | 4.7975 | 0.44197 | 0.015076 | 0.25483 | 0.15229 | 0.014344 | 0
60.0008 | 254.9821 | 4.7975 | 0.44197 | 0.015076 | 0.25452 | 0.15046 | 0.014344 | 0
60.1032 | 255.8061 | 4.8006 | 0.442 | 0.015076 | 0.25361 | 0.15076 | 0.014039 | 0
60.2056 | 256.0808 | 4.8006 | 0.44197 | 0.015076 | 0.25422 | 0.15076 | 0.014344 | 0
60.308 | 256.2639 | 4.8006 | 0.44197 | 0.015076 | 0.25575 | 0.15168 | 0.014344 | 0
60.4104 | 256.447 | 4.8006 | 0.44197 | 0.015076 | 0.25483 | 0.15137 | 0.014649 | 0
60.5128 | 256.8133 | 4.8006 | 0.44197 | 0.015076 | 0.25422 | 0.14985 | 0.014649 | 0
60.6152 | 257.271 | 4.8036 | 0.44197 | 0.015076 | 0.25361 | 0.15046 | 0.014344 | 0
60.7176 | 257.6373 | 4.8036 | 0.44197 | 0.015076 | 0.25605 | 0.15168 | 0.014344 | 0
60.8199 | 257.9119 | 4.8036 | 0.44197 | 0.015076 | 0.25452 | 0.15107 | 0.014649 | 0
60.9223 | 258.3697 | 4.8036 | 0.44197 | 0.015076 | 0.25452 | 0.15168 | 0.014649 | 0
61.0247 | 259.1937 | 4.8067 | 0.44197 | 0.015076 | 0.25422 | 0.15137 | 0.014344 | 0
61.1271 | 259.5599 | 4.8067 | 0.442 | 0.015076 | 0.25452 | 0.15076 | 0.014344 | 0
61.2295 | 259.8346 | 4.8067 | 0.44197 | 0.015076 | 0.25575 | 0.15259 | 0.014039 | 0
61.3319 | 260.1093 | 4.8067 | 0.44197 | 0.015076 | 0.25452 | 0.15229 | 0.014649 | 0
61.4343 | 260.3839 | 4.8067 | 0.44197 | 0.015076 | 0.25361 | 0.14893 | 0.014954 | 0
61.5367 | 260.8417 | 4.8067 | 0.442 | 0.015076 | 0.25391 | 0.15076 | 0.014649 | 0
61.6391 | 261.0248 | 4.8067 | 0.44197 | 0.015076 | 0.25697 | 0.15137 | 0.014954 | 0
61.7415 | 261.2995 | 4.8097 | 0.44197 | 0.015076 | 0.25483 | 0.15076 | 0.014344 | 0
61.8439 | 262.0319 | 4.8097 | 0.44197 | 0.015076 | 0.25391 | 0.14924 | 0.014649 | 0
61.9462 | 262.5813 | 4.8097 | 0.44197 | 0.015076 | 0.25422 | 0.15046 | 0.014344 | 0
62.0486 | 262.9475 | 4.8128 | 0.442 | 0.015076 | 0.25361 | 0.15107 | 0.014649 | 0
62.151 | 263.3137 | 4.8128 | 0.44197 | 0.015076 | 0.25483 | 0.15137 | 0.014344 | 0
62.2534 | 263.7715 | 4.8128 | 0.44197 | 0.015076 | 0.25483 | 0.15168 | 0.014649 | 0
62.3558 | 264.1377 | 4.8128 | 0.44197 | 0.015076 | 0.25391 | 0.14954 | 0.014649 | 0
62.4582 | 264.5039 | 4.8128 | 0.44197 | 0.015076 | 0.253 | 0.15137 | 0.014344 | 0
62.5606 | 264.687 | 4.8128 | 0.44197 | 0.015076 | 0.25666 | 0.15046 | 0.014344 | 0
62.663 | 264.8701 | 4.8128 | 0.44197 | 0.015076 | 0.25422 | 0.15229 | 0.014039 | 0
62.7654 | 265.511 | 4.8158 | 0.44197 | 0.015076 | 0.25361 | 0.14893 | 0.014039 | 0
62.8678 | 265.9688 | 4.8158 | 0.442 | 0.015076 | 0.2533 | 0.15076 | 0.014649 | 0
62.9701 | 266.335 | 4.8158 | 0.442 | 0.015076 | 0.25452 | 0.15107 | 0.014954 | 0
63.0725 | 266.7013 | 4.8158 | 0.44197 | 0.015076 | 0.25513 | 0.15137 | 0.014344 | 0
63.1749 | 267.2506 | 4.8158 | 0.44197 | 0.015076 | 0.25513 | 0.15168 | 0.014954 | 0
63.2773 | 267.6168 | 4.8189 | 0.44197 | 0.015076 | 0.25361 | 0.14985 | 0.014649 | 0
63.3797 | 267.983 | 4.8189 | 0.44197 | 0.015076 | 0.25361 | 0.15015 | 0.014039 | 0
63.4821 | 268.0746 | 4.8189 | 0.442 | 0.015076 | 0.25575 | 0.15137 | 0.014344 | 0
63.5845 | 268.3493 | 4.8189 | 0.442 | 0.015076 | 0.25391 | 0.15107 | 0.014344 | 0
63.6869 | 268.9901 | 4.8189 | 0.442 | 0.015076 | 0.25361 | 0.14832 | 0.014039 | 0
63.7893 | 269.4479 | 4.8219 | 0.442 | 0.015076 | 0.25361 | 0.15137 | 0.014954 | 0
63.8917 | 269.7226 | 4.8219 | 0.442 | 0.015076 | 0.25422 | 0.14985 | 0.014649 | 0
63.9941 | 270.0888 | 4.8219 | 0.442 | 0.015076 | 0.25483 | 0.15107 | 0.014649 | 0
64.0964 | 270.6381 | 4.8219 | 0.442 | 0.015076 | 0.25513 | 0.15229 | 0.014344 | 0
64.1988 | 271.1875 | 4.8219 | 0.442 | 0.015076 | 0.253 | 0.14924 | 0.014039 | 0
64.3012 | 271.6453 | 4.825 | 0.442 | 0.015107 | 0.25361 | 0.15076 | 0.014649 | 0
64.4036 | 271.8284 | 4.825 | 0.442 | 0.015076 | 0.25605 | 0.15046 | 0.014954 | 0
64.506 | 272.0115 | 4.825 | 0.442 | 0.015076 | 0.25452 | 0.15168 | 0.014039 | 0
64.6084 | 272.5608 | 4.825 | 0.44197 | 0.015076 | 0.25361 | 0.14954 | 0.014649 | 0
64.7108 | 272.927 | 4.825 | 0.44197 | 0.015076 | 0.25361 | 0.15046 | 0.014344 | 0
64.8132 | 273.2017 | 4.828 | 0.44197 | 0.015076 | 0.25452 | 0.15046 | 0.014649 | 0
64.9156 | 273.4764 | 4.828 | 0.44197 | 0.015076 | 0.25483 | 0.15168 | 0.014344 | 0
65.018 | 274.0257 | 4.828 | 0.44197 | 0.015076 | 0.25513 | 0.15198 | 0.014344 | 0
65.1203 | 274.7581 | 4.828 | 0.44197 | 0.015076 | 0.25483 | 0.15076 | 0.014039 | 0
65.2227 | 275.1244 | 4.8311 | 0.442 | 0.015107 | 0.25361 | 0.15137 | 0.014039 | 0
65.3251 | 275.3075 | 4.8311 | 0.44197 | 0.015076 | 0.25544 | 0.15076 | 0.014649 | 0
65.4275 | 275.5821 | 4.8311 | 0.442 | 0.015076 | 0.25452 | 0.15137 | 0.014649 | 0
65.5299 | 275.9484 | 4.8311 | 0.442 | 0.015076 | 0.25361 | 0.15015 | 0.014649 | 0
65.6323 | 276.4061 | 4.8311 | 0.442 | 0.015076 | 0.25361 | 0.15076 | 0.014344 | 0
65.7347 | 276.5893 | 4.8311 | 0.442 | 0.015076 | 0.25361 | 0.14985 | 0.014649 | 0
65.8371 | 276.9555 | 4.8311 | 0.44197 | 0.015076 | 0.25391 | 0.15168 | 0.014039 | 0
65.9395 | 277.4133 | 4.8341 | 0.44197 | 0.015076 | 0.25575 | 0.15107 | 0.014649 | 0
66.0419 | 278.1457 | 4.8341 | 0.44197 | 0.015046 | 0.25513 | 0.15046 | 0.014649 | 0
66.1443 | 278.6035 | 4.8341 | 0.442 | 0.015076 | 0.25361 | 0.15046 | 0.014344 | 0
66.2466 | 278.8781 | 4.8341 | 0.44197 | 0.015076 | 0.25513 | 0.14985 | 0.014649 | 0
66.349 | 279.2444 | 4.8341 | 0.44197 | 0.015046 | 0.25452 | 0.15198 | 0.014344 | 0
66.4514 | 279.6106 | 4.8372 | 0.44197 | 0.015076 | 0.2533 | 0.14832 | 0.014344 | 0
66.5538 | 279.8853 | 4.8372 | 0.44197 | 0.015076 | 0.25391 | 0.15107 | 0.014649 | 0
66.6562 | 280.0684 | 4.8372 | 0.44197 | 0.015076 | 0.25361 | 0.15015 | 0.014039 | 0
66.7586 | 280.343 | 4.8372 | 0.44197 | 0.015076 | 0.25452 | 0.15168 | 0.014344 | 0
66.861 | 280.8924 | 4.8372 | 0.44197 | 0.015076 | 0.25544 | 0.15168 | 0.014344 | 0
66.9634 | 281.5332 | 4.8372 | 0.44197 | 0.015076 | 0.25452 | 0.15229 | 0.014344 | 0
67.0658 | 281.8995 | 4.8402 | 0.44197 | 0.015076 | 0.25422 | 0.15107 | 0.014344 | 0
67.1682 | 282.3572 | 4.8402 | 0.44197 | 0.015076 | 0.25513 | 0.15015 | 0.014344 | 0
67.2705 | 282.815 | 4.8402 | 0.442 | 0.015076 | 0.25422 | 0.15107 | 0.014649 | 0
67.3729 | 283.1812 | 4.8402 | 0.442 | 0.015076 | 0.25239 | 0.14863 | 0.014344 | 0
67.4753 | 283.4559 | 4.8402 | 0.442 | 0.015076 | 0.25391 | 0.15168 | 0.014649 | 0
67.5777 | 283.5475 | 4.8402 | 0.442 | 0.015076 | 0.25361 | 0.15015 | 0.014344 | 0
67.6801 | 283.8221 | 4.8402 | 0.442 | 0.015076 | 0.25422 | 0.15168 | 0.014344 | 0
67.7825 | 284.2799 | 4.8433 | 0.442 | 0.015076 | 0.25513 | 0.15168 | 0.014344 | 0
67.8849 | 285.0124 | 4.8433 | 0.442 | 0.015076 | 0.25483 | 0.15046 | 0.014039 | 0
67.9873 | 285.3786 | 4.8433 | 0.442 | 0.015076 | 0.25391 | 0.15076 | 0.014344 | 0
68.0897 | 285.6532 | 4.8463 | 0.442 | 0.015076 | 0.25361 | 0.14924 | 0.014344 | 0
68.1921 | 286.2941 | 4.8463 | 0.44197 | 0.015076 | 0.25483 | 0.15137 | 0.014649 | 0
68.2945 | 286.8435 | 4.8463 | 0.44197 | 0.015076 | 0.25239 | 0.14954 | 0.014344 | 0
68.3968 | 287.1181 | 4.8463 | 0.44197 | 0.015076 | 0.25391 | 0.15015 | 0.014344 | 0
68.4992 | 287.1181 | 4.8463 | 0.44197 | 0.015076 | 0.2533 | 0.14954 | 0.014344 | 0
68.6016 | 287.3012 | 4.8494 | 0.44197 | 0.015076 | 0.25513 | 0.15259 | 0.014344 | 0
68.704 | 288.0337 | 4.8494 | 0.44197 | 0.015076 | 0.25117 | 0.14954 | 0.014344 | 0
68.8064 | 288.4915 | 4.8494 | 0.442 | 0.015076 | 0.25452 | 0.15107 | 0.014649 | 0
68.9088 | 288.7661 | 4.8494 | 0.44197 | 0.015076 | 0.25361 | 0.15137 | 0.014649 | 0
69.0112 | 289.1324 | 4.8524 | 0.44197 | 0.015076 | 0.25544 | 0.15168 | 0.014649 | 0
69.1136 | 289.6817 | 4.8524 | 0.44197 | 0.015076 | 0.25391 | 0.15198 | 0.014649 | 0
69.216 | 290.3226 | 4.8524 | 0.44197 | 0.015076 | 0.25208 | 0.14893 | 0.014954 | 0
69.3184 | 290.6888 | 4.8524 | 0.44197 | 0.015076 | 0.25452 | 0.15076 | 0.014344 | 0
69.4207 | 290.7804 | 4.8524 | 0.44197 | 0.015076 | 0.25361 | 0.15076 | 0.014344 | 0
69.5231 | 290.9635 | 4.8524 | 0.44197 | 0.015076 | 0.25452 | 0.15168 | 0.014954 | 0
69.6255 | 291.5128 | 4.8555 | 0.44197 | 0.015076 | 0.25178 | 0.14954 | 0.014039 | 0
69.7279 | 291.879 | 4.8555 | 0.44197 | 0.015076 | 0.25452 | 0.15107 | 0.014649 | 0
69.8303 | 292.2452 | 4.8555 | 0.44197 | 0.015076 | 0.25361 | 0.15015 | 0.014039 | 0
69.9327 | 292.5199 | 4.8555 | 0.44197 | 0.015046 | 0.25544 | 0.15076 | 0.014649 | 0
70.0351 | 293.0692 | 4.8555 | 0.44197 | 0.015076 | 0.25422 | 0.15168 | 0.014344 | 0
70.1375 | 293.7101 | 4.8585 | 0.44197 | 0.015076 | 0.25178 | 0.14893 | 0.014344 | 0
70.2399 | 294.1679 | 4.8585 | 0.44197 | 0.015076 | 0.25544 | 0.15168 | 0.014344 | 0
70.3423 | 294.4426 | 4.8585 | 0.44197 | 0.015076 | 0.25391 | 0.15046 | 0.014344 | 0
70.4447 | 294.7172 | 4.8585 | 0.44197 | 0.015076 | 0.25422 | 0.15168 | 0.014344 | 0
70.547 | 295.175 | 4.8616 | 0.44197 | 0.015076 | 0.25208 | 0.14954 | 0.014649 | 0
70.6494 | 295.3581 | 4.8616 | 0.44197 | 0.015076 | 0.25391 | 0.15046 | 0.014344 | 0
70.7518 | 295.7244 | 4.8616 | 0.44197 | 0.015076 | 0.25513 | 0.15107 | 0.014039 | 0
70.8542 | 295.999 | 4.8616 | 0.44197 | 0.015076 | 0.25513 | 0.15229 | 0.014649 | 0
70.9566 | 296.5484 | 4.8616 | 0.44197 | 0.015076 | 0.25452 | 0.15076 | 0.014954 | 0
71.059 | 297.0977 | 4.8647 | 0.44197 | 0.015076 | 0.25239 | 0.14954 | 0.014344 | 0
71.1614 | 297.4639 | 4.8647 | 0.44197 | 0.015076 | 0.25575 | 0.1529 | 0.014344 | 0
71.2638 | 297.8301 | 4.8647 | 0.44197 | 0.015076 | 0.25544 | 0.15137 | 0.014344 | 0
71.3662 | 298.1964 | 4.8647 | 0.44197 | 0.015076 | 0.25452 | 0.15259 | 0.014649 | 0
71.4686 | 298.7457 | 4.8647 | 0.44197 | 0.015076 | 0.253 | 0.15046 | 0.014344 | 0
71.5709 | 299.0204 | 4.8647 | 0.442 | 0.015076 | 0.25452 | 0.15076 | 0.014649 | 0
71.6733 | 299.1119 | 4.8677 | 0.442 | 0.015076 | 0.25575 | 0.15198 | 0.014344 | 0
71.7757 | 299.4781 | 4.8677 | 0.44197 | 0.015046 | 0.25513 | 0.15107 | 0.014344 | 0
71.8781 | 299.9359 | 4.8677 | 0.44197 | 0.015046 | 0.25452 | 0.15046 | 0.014344 | 0
71.9805 | 300.4852 | 4.8677 | 0.44197 | 0.015076 | 0.253 | 0.14924 | 0.014649 | 0
72.0829 | 300.8515 | 4.8677 | 0.44197 | 0.015076 | 0.25544 | 0.15076 | 0.014344 | 0
72.1853 | 301.2177 | 4.8708 | 0.44197 | 0.015076 | 0.25544 | 0.15168 | 0.014344 | 0
72.2877 | 301.767 | 4.8708 | 0.44197 | 0.015076 | 0.25422 | 0.15107 | 0.014344 | 0
72.3901 | 302.4079 | 4.8708 | 0.44197 | 0.015076 | 0.25391 | 0.15076 | 0.014039 | 0
72.4925 | 302.6826 | 4.8708 | 0.44197 | 0.015076 | 0.25452 | 0.15137 | 0.014649 | 0
72.5949 | 302.6826 | 4.8708 | 0.44197 | 0.015076 | 0.25422 | 0.15168 | 0.014649 | 0
72.6972 | 302.9572 | 4.8708 | 0.44197 | 0.015076 | 0.25452 | 0.15107 | 0.014954 | 0
72.7996 | 303.415 | 4.8708 | 0.442 | 0.015076 | 0.25422 | 0.15015 | 0.014039 | 0
72.902 | 304.0559 | 4.8738 | 0.442 | 0.015076 | 0.25452 | 0.15046 | 0.014344 | 0
73.0044 | 304.3306 | 4.8738 | 0.442 | 0.015076 | 0.25636 | 0.15137 | 0.014649 | 0
73.1068 | 304.6052 | 4.8738 | 0.44197 | 0.015076 | 0.25483 | 0.15229 | 0.014344 | 0
73.2092 | 305.3377 | 4.8769 | 0.44197 | 0.015076 | 0.25361 | 0.14832 | 0.014039 | 0
73.3116 | 305.887 | 4.8769 | 0.442 | 0.015076 | 0.25483 | 0.15137 | 0.014954 | 0
73.414 | 306.3448 | 4.8769 | 0.44197 | 0.015076 | 0.25422 | 0.15076 | 0.014344 | 0
73.5164 | 306.4364 | 4.8769 | 0.44197 | 0.015076 | 0.25422 | 0.15107 | 0.014344 | 0
73.6188 | 306.6195 | 4.8769 | 0.44197 | 0.015046 | 0.25483 | 0.15168 | 0.014344 | 0
73.7211 | 306.9857 | 4.8769 | 0.44197 | 0.015076 | 0.25422 | 0.14893 | 0.014649 | 0
73.8235 | 307.535 | 4.8799 | 0.44197 | 0.015076 | 0.25483 | 0.15076 | 0.014649 | 0
73.9259 | 307.7181 | 4.8799 | 0.44197 | 0.015076 | 0.25544 | 0.15168 | 0.014344 | 0
74.0283 | 307.9928 | 4.8799 | 0.44197 | 0.015076 | 0.25544 | 0.15107 | 0.014649 | 0
74.1307 | 308.7252 | 4.883 | 0.44197 | 0.015076 | 0.253 | 0.14863 | 0.014344 | 0
74.2331 | 309.2746 | 4.883 | 0.44197 | 0.015076 | 0.25513 | 0.15107 | 0.014344 | 0
74.3355 | 309.7324 | 4.883 | 0.442 | 0.015076 | 0.25361 | 0.15076 | 0.014344 | 0
74.4379 | 309.9155 | 4.883 | 0.44197 | 0.015046 | 0.25422 | 0.15107 | 0.014344 | 0
74.5403 | 310.2817 | 4.883 | 0.44197 | 0.015076 | 0.25422 | 0.15168 | 0.014344 | 0
74.6427 | 310.5564 | 4.886 | 0.44197 | 0.015076 | 0.25422 | 0.14863 | 0.014344 | 0
74.7451 | 310.831 | 4.886 | 0.442 | 0.015076 | 0.25391 | 0.15015 | 0.014344 | 0
74.8474 | 311.1972 | 4.886 | 0.44197 | 0.015076 | 0.25513 | 0.15046 | 0.014344 | 0
74.9498 | 311.4719 | 4.886 | 0.44197 | 0.015076 | 0.25513 | 0.15076 | 0.014344 | 0
75.0522 | 312.2044 | 4.886 | 0.44197 | 0.015076 | 0.25239 | 0.14954 | 0.014344 | 0
75.1546 | 312.6621 | 4.8891 | 0.442 | 0.015076 | 0.25483 | 0.15076 | 0.014954 | 0
75.257 | 313.0284 | 4.8891 | 0.442 | 0.015076 | 0.2533 | 0.15107 | 0.014954 | 0
75.3594 | 313.4861 | 4.8891 | 0.44197 | 0.015076 | 0.25422 | 0.15168 | 0.014344 | 0
75.4618 | 313.9439 | 4.8891 | 0.44197 | 0.015046 | 0.25513 | 0.15168 | 0.014344 | 0
75.5642 | 314.3101 | 4.8891 | 0.44197 | 0.015076 | 0.25422 | 0.14924 | 0.014649 | 0
75.6666 | 314.4932 | 4.8921 | 0.44197 | 0.015046 | 0.25422 | 0.15137 | 0.014344 | 0
75.769 | 314.5848 | 4.8921 | 0.44197 | 0.015046 | 0.25422 | 0.14954 | 0.014649 | 0
75.8713 | 314.951 | 4.8921 | 0.44197 | 0.015046 | 0.25544 | 0.15229 | 0.014649 | 0
75.9737 | 315.6835 | 4.8921 | 0.442 | 0.015046 | 0.25147 | 0.14832 | 0.014344 | 0
76.0761 | 316.1412 | 4.8921 | 0.442 | 0.015076 | 0.25452 | 0.15107 | 0.014954 | 0
76.1785 | 316.3244 | 4.8952 | 0.442 | 0.015046 | 0.253 | 0.14985 | 0.014344 | 0
76.2809 | 316.7821 | 4.8952 | 0.442 | 0.015046 | 0.25483 | 0.15168 | 0.014344 | 0
76.3833 | 317.423 | 4.8952 | 0.442 | 0.015046 | 0.25422 | 0.15076 | 0.014649 | 0
76.4857 | 318.0639 | 4.8952 | 0.442 | 0.015046 | 0.25391 | 0.15107 | 0.014649 | 0
76.5881 | 318.1555 | 4.8952 | 0.442 | 0.015046 | 0.25452 | 0.15015 | 0.014344 | 0
76.6905 | 318.1555 | 4.8952 | 0.44197 | 0.015046 | 0.25361 | 0.14954 | 0.014649 | 0
76.7929 | 318.4301 | 4.8952 | 0.44197 | 0.015046 | 0.25513 | 0.15259 | 0.014344 | 0
76.8953 | 319.071 | 4.8982 | 0.442 | 0.015046 | 0.25178 | 0.14863 | 0.014649 | 0
76.9976 | 319.5288 | 4.8982 | 0.442 | 0.015046 | 0.25452 | 0.15076 | 0.014344 | 0
77.1 | 319.8035 | 4.9013 | 0.44197 | 0.015046 | 0.25391 | 0.15076 | 0.014649 | 0
77.2024 | 320.1697 | 4.9013 | 0.44197 | 0.015046 | 0.25513 | 0.15168 | 0.014344 | 0
77.3048 | 320.719 | 4.9013 | 0.44197 | 0.015046 | 0.25452 | 0.15168 | 0.014344 | 0
77.4072 | 321.4515 | 4.9013 | 0.44197 | 0.015046 | 0.25422 | 0.15076 | 0.014954 | 0
77.5096 | 321.8177 | 4.9013 | 0.442 | 0.015046 | 0.25483 | 0.15046 | 0.014344 | 0
77.612 | 322.0008 | 4.9043 | 0.442 | 0.015046 | 0.25391 | 0.15046 | 0.014344 | 0
77.7144 | 322.2755 | 4.9013 | 0.44197 | 0.015046 | 0.25513 | 0.15076 | 0.014649 | 0
77.8168 | 322.6417 | 4.9043 | 0.44197 | 0.015046 | 0.25208 | 0.14863 | 0.014039 | 0
77.9192 | 323.0079 | 4.9043 | 0.44197 | 0.015046 | 0.25422 | 0.15046 | 0.014649 | 0
78.0215 | 323.191 | 4.9043 | 0.44197 | 0.015076 | 0.25422 | 0.15046 | 0.014039 | 0
78.1239 | 323.6488 | 4.9043 | 0.44197 | 0.015046 | 0.25513 | 0.15198 | 0.014039 | 0
78.2263 | 324.1981 | 4.9074 | 0.44197 | 0.015046 | 0.25422 | 0.15107 | 0.014344 | 0
78.3287 | 324.839 | 4.9074 | 0.442 | 0.015076 | 0.25422 | 0.15046 | 0.014649 | 0
78.4311 | 325.2052 | 4.9074 | 0.442 | 0.015076 | 0.25575 | 0.15229 | 0.014344 | 0
78.5335 | 325.5715 | 4.9074 | 0.442 | 0.015076 | 0.25513 | 0.15015 | 0.014344 | 0
78.6359 | 326.0292 | 4.9074 | 0.442 | 0.015046 | 0.25544 | 0.15046 | 0.014649 | 0
78.7383 | 326.3039 | 4.9104 | 0.442 | 0.015076 | 0.253 | 0.15015 | 0.014344 | 0
78.8407 | 326.487 | 4.9104 | 0.442 | 0.015076 | 0.25452 | 0.15076 | 0.014344 | 0
78.9431 | 326.6701 | 4.9104 | 0.44197 | 0.015076 | 0.25483 | 0.15229 | 0.014344 | 0
79.0455 | 327.0363 | 4.9104 | 0.44197 | 0.015046 | 0.25544 | 0.15259 | 0.014649 | 0
79.1478 | 327.5857 | 4.9104 | 0.44197 | 0.015076 | 0.25483 | 0.15015 | 0.014344 | 0
79.2502 | 328.2266 | 4.9135 | 0.442 | 0.015076 | 0.25391 | 0.15107 | 0.014039 | 0
79.3526 | 328.5928 | 4.9135 | 0.442 | 0.015076 | 0.25544 | 0.15198 | 0.014649 | 0
79.455 | 328.959 | 4.9135 | 0.44197 | 0.015076 | 0.25544 | 0.15168 | 0.014649 | 0
79.5574 | 329.5999 | 4.9135 | 0.44197 | 0.015076 | 0.25391 | 0.14985 | 0.013733 | 0
79.6598 | 329.9661 | 4.9165 | 0.442 | 0.015076 | 0.25422 | 0.15046 | 0.014344 | 0
79.7622 | 330.0577 | 4.9165 | 0.44197 | 0.015076 | 0.25636 | 0.15046 | 0.014649 | 0
79.8646 | 330.1492 | 4.9165 | 0.44197 | 0.015076 | 0.25483 | 0.15259 | 0.014649 | 0
79.967 | 330.5155 | 4.9165 | 0.44197 | 0.015076 | 0.25513 | 0.15076 | 0.014649 | 0
80.0694 | 331.3395 | 4.9196 | 0.442 | 0.015076 | 0.25361 | 0.15107 | 0.014344 | 0
80.1717 | 331.7057 | 4.9196 | 0.442 | 0.015076 | 0.25422 | 0.15076 | 0.014649 | 0
80.2741 | 331.9803 | 4.9196 | 0.442 | 0.015076 | 0.25575 | 0.15168 | 0.014649 | 0
80.3765 | 332.4381 | 4.9196 | 0.44197 | 0.015076 | 0.25483 | 0.15137 | 0.014649 | 0
80.4789 | 333.079 | 4.9226 | 0.44197 | 0.015076 | 0.25422 | 0.14985 | 0.014649 | 0
80.5813 | 333.5368 | 4.9226 | 0.44197 | 0.015076 | 0.25452 | 0.15168 | 0.014344 | 0
80.6837 | 333.7199 | 4.9226 | 0.442 | 0.015076 | 0.25605 | 0.15046 | 0.014649 | 0
80.7861 | 333.8115 | 4.9226 | 0.442 | 0.015076 | 0.25452 | 0.15137 | 0.014649 | 0
80.8885 | 334.0861 | 4.9226 | 0.44197 | 0.015076 | 0.25513 | 0.15107 | 0.014649 | 0
80.9909 | 334.727 | 4.9226 | 0.442 | 0.015076 | 0.25452 | 0.15076 | 0.014649 | 0
81.0933 | 335.0932 | 4.9257 | 0.442 | 0.015076 | 0.25391 | 0.15076 | 0.014039 | 0
81.1957 | 335.3679 | 4.9257 | 0.442 | 0.015076 | 0.25544 | 0.15076 | 0.014344 | 0
81.298 | 335.8257 | 4.9257 | 0.44197 | 0.015046 | 0.25513 | 0.15168 | 0.014344 | 0
81.4004 | 336.4666 | 4.9257 | 0.442 | 0.015046 | 0.25239 | 0.14924 | 0.014649 | 0
81.5028 | 337.0159 | 4.9287 | 0.442 | 0.015046 | 0.25483 | 0.15046 | 0.014344 | 0
81.6052 | 337.2906 | 4.9287 | 0.442 | 0.015046 | 0.25483 | 0.14954 | 0.014039 | 0
81.7076 | 337.5652 | 4.9287 | 0.442 | 0.015046 | 0.25483 | 0.15046 | 0.014649 | 0
81.81 | 337.8399 | 4.9287 | 0.442 | 0.015046 | 0.25513 | 0.15137 | 0.014649 | 0
81.9124 | 338.2977 | 4.9287 | 0.442 | 0.015046 | 0.25422 | 0.15198 | 0.014039 | 0
82.0148 | 338.5723 | 4.9287 | 0.442 | 0.015046 | 0.25452 | 0.15015 | 0.014649 | 0
82.1172 | 338.847 | 4.9318 | 0.44197 | 0.015046 | 0.25483 | 0.14954 | 0.014344 | 0
82.2196 | 339.3048 | 4.9318 | 0.44197 | 0.015046 | 0.25483 | 0.15229 | 0.014344 | 0
82.3219 | 339.8541 | 4.9318 | 0.44197 | 0.015046 | 0.25208 | 0.14863 | 0.014039 | 0
82.4243 | 340.3119 | 4.9348 | 0.44197 | 0.015046 | 0.25483 | 0.15137 | 0.014649 | 0
82.5267 | 340.6781 | 4.9348 | 0.44197 | 0.015076 | 0.25361 | 0.14954 | 0.014344 | 0
82.6291 | 341.1359 | 4.9348 | 0.44197 | 0.015046 | 0.25483 | 0.15076 | 0.014649 | 0
82.7315 | 341.5021 | 4.9348 | 0.44197 | 0.015046 | 0.25452 | 0.15198 | 0.014649 | 0
82.8339 | 341.9599 | 4.9348 | 0.442 | 0.015076 | 0.25422 | 0.15046 | 0.014649 | 0
82.9363 | 342.0515 | 4.9379 | 0.442 | 0.015076 | 0.25452 | 0.15076 | 0.014344 | 0
83.0387 | 342.2346 | 4.9379 | 0.442 | 0.015076 | 0.25452 | 0.14954 | 0.014344 | 0
83.1411 | 342.7839 | 4.9379 | 0.442 | 0.015076 | 0.25544 | 0.15107 | 0.014649 | 0
83.2435 | 343.3332 | 4.9379 | 0.442 | 0.015076 | 0.25178 | 0.14954 | 0.014344 | 0
83.3459 | 343.791 | 4.9409 | 0.442 | 0.015076 | 0.25422 | 0.15107 | 0.014649 | 0
83.4482 | 344.0657 | 4.9409 | 0.442 | 0.015076 | 0.25361 | 0.14954 | 0.014649 | 0
83.5506 | 344.5235 | 4.9409 | 0.442 | 0.015076 | 0.25513 | 0.15259 | 0.014344 | 0
83.653 | 345.3475 | 4.9409 | 0.442 | 0.015076 | 0.25269 | 0.14954 | 0.014649 | 0
83.7554 | 345.6221 | 4.944 | 0.442 | 0.015076 | 0.25422 | 0.15015 | 0.014344 | 0
83.8578 | 345.8052 | 4.944 | 0.442 | 0.015076 | 0.25391 | 0.15229 | 0.014344 | 0
83.9602 | 345.8052 | 4.944 | 0.442 | 0.015076 | 0.25422 | 0.15168 | 0.014344 | 0
84.0626 | 346.263 | 4.944 | 0.442 | 0.015076 | 0.25483 | 0.15137 | 0.014649 | 0
84.165 | 346.8123 | 4.944 | 0.442 | 0.015076 | 0.25269 | 0.14924 | 0.014344 | 0
84.2674 | 347.2701 | 4.9471 | 0.442 | 0.015076 | 0.25513 | 0.15107 | 0.014649 | 0
84.3698 | 347.5448 | 4.9471 | 0.442 | 0.015076 | 0.253 | 0.15046 | 0.014649 | 0
84.4721 | 347.911 | 4.9471 | 0.44197 | 0.015076 | 0.25422 | 0.15168 | 0.014954 | 0
84.5745 | 348.735 | 4.9471 | 0.44197 | 0.015076 | 0.25178 | 0.14832 | 0.014344 | 0
84.6769 | 349.1928 | 4.9501 | 0.442 | 0.015076 | 0.25452 | 0.15107 | 0.014344 | 0
84.7793 | 349.3759 | 4.9501 | 0.442 | 0.015076 | 0.25361 | 0.15046 | 0.014954 | 0
84.8817 | 349.4675 | 4.9501 | 0.442 | 0.015076 | 0.25483 | 0.15107 | 0.014954 | 0
84.9841 | 349.7421 | 4.9501 | 0.442 | 0.015076 | 0.25483 | 0.15168 | 0.014649 | 0
85.0865 | 350.1999 | 4.9501 | 0.442 | 0.015076 | 0.2533 | 0.14893 | 0.014954 | 0
85.1889 | 350.6577 | 4.9501 | 0.442 | 0.015076 | 0.25605 | 0.15137 | 0.014649 | 0
85.2913 | 350.9323 | 4.9532 | 0.442 | 0.015076 | 0.25361 | 0.15137 | 0.014344 | 0
85.3937 | 351.2986 | 4.9532 | 0.442 | 0.015076 | 0.25513 | 0.15137 | 0.014344 | 0
85.4961 | 352.1226 | 4.9532 | 0.442 | 0.015076 | 0.25208 | 0.14893 | 0.014344 | 0
85.5984 | 352.6719 | 4.9562 | 0.442 | 0.015076 | 0.25483 | 0.15107 | 0.014649 | 0
85.7008 | 352.9466 | 4.9562 | 0.442 | 0.015076 | 0.25483 | 0.15076 | 0.014039 | 0
85.8032 | 353.1297 | 4.9562 | 0.442 | 0.015076 | 0.25575 | 0.15137 | 0.014344 | 0
85.9056 | 353.4959 | 4.9562 | 0.442 | 0.015076 | 0.25452 | 0.15229 | 0.014344 | 0
86.008 | 353.7706 | 4.9562 | 0.442 | 0.015076 | 0.25269 | 0.14801 | 0.014344 | 0
86.1104 | 354.1368 | 4.9562 | 0.442 | 0.015076 | 0.25605 | 0.15229 | 0.014649 | 0
86.2128 | 354.4115 | 4.9562 | 0.442 | 0.015076 | 0.25483 | 0.15046 | 0.014344 | 0
86.3152 | 354.7777 | 4.9593 | 0.442 | 0.015076 | 0.25422 | 0.15168 | 0.014344 | 0
86.4176 | 355.5101 | 4.9593 | 0.442 | 0.015076 | 0.25269 | 0.14985 | 0.014649 | 0
86.52 | 355.9679 | 4.9593 | 0.442 | 0.015076 | 0.25483 | 0.15076 | 0.014649 | 0
86.6223 | 356.4257 | 4.9623 | 0.442 | 0.015076 | 0.25575 | 0.15168 | 0.014649 | 0
86.7247 | 356.7919 | 4.9623 | 0.442 | 0.015076 | 0.25544 | 0.15229 | 0.014344 | 0
86.8271 | 357.1581 | 4.9623 | 0.442 | 0.015076 | 0.25452 | 0.15076 | 0.014344 | 0
86.9295 | 357.5243 | 4.9623 | 0.442 | 0.015076 | 0.25452 | 0.15107 | 0.014344 | 0
87.0319 | 357.6159 | 4.9623 | 0.442 | 0.015076 | 0.25544 | 0.15137 | 0.014344 | 0
87.1343 | 357.8906 | 4.9623 | 0.442 | 0.015046 | 0.25544 | 0.15076 | 0.014649 | 0
87.2367 | 358.5314 | 4.9654 | 0.442 | 0.015046 | 0.25452 | 0.14985 | 0.014649 | 0
87.3391 | 358.9892 | 4.9654 | 0.442 | 0.015076 | 0.25361 | 0.14985 | 0.014649 | 0
87.4415 | 359.447 | 4.9684 | 0.442 | 0.015076 | 0.25422 | 0.15107 | 0.014954 | 0
87.5439 | 359.7217 | 4.9684 | 0.442 | 0.015076 | 0.25483 | 0.15198 | 0.014344 | 0
87.6463 | 360.271 | 4.9684 | 0.442 | 0.015076 | 0.25483 | 0.15137 | 0.014649 | 0
87.7486 | 360.7288 | 4.9684 | 0.442 | 0.015076 | 0.25483 | 0.15046 | 0.014649 | 0
87.851 | 361.1866 | 4.9715 | 0.442 | 0.015076 | 0.25513 | 0.15107 | 0.014344 | 0
87.9534 | 361.2781 | 4.9715 | 0.442 | 0.015076 | 0.25605 | 0.15137 | 0.014344 | 0
88.0558 | 361.3697 | 4.9715 | 0.442 | 0.015076 | 0.25544 | 0.15229 | 0.014344 | 0
88.1582 | 361.919 | 4.9715 | 0.442 | 0.015076 | 0.25391 | 0.15046 | 0.014649 | 0
88.2606 | 362.4683 | 4.9715 | 0.442 | 0.015076 | 0.25391 | 0.14954 | 0.014039 | 0
88.363 | 362.9261 | 4.9745 | 0.442 | 0.015076 | 0.25361 | 0.15198 | 0.014344 | 0
88.4654 | 363.1092 | 4.9745 | 0.442 | 0.015076 | 0.25513 | 0.15229 | 0.014649 | 0
88.5678 | 363.567 | 4.9745 | 0.442 | 0.015076 | 0.25452 | 0.15076 | 0.014649 | 0
88.6702 | 364.2079 | 4.9776 | 0.442 | 0.015076 | 0.25513 | 0.14985 | 0.014649 | 0
88.7725 | 364.8488 | 4.9776 | 0.442 | 0.015046 | 0.25452 | 0.15015 | 0.014344 | 0
88.8749 | 365.0319 | 4.9776 | 0.442 | 0.015076 | 0.25636 | 0.15168 | 0.014344 | 0
88.9773 | 365.215 | 4.9776 | 0.442 | 0.015076 | 0.25544 | 0.15229 | 0.014649 | 0
89.0797 | 365.5812 | 4.9776 | 0.442 | 0.015046 | 0.25391 | 0.14985 | 0.014649 | 0
89.1821 | 365.9474 | 4.9806 | 0.442 | 0.015076 | 0.25391 | 0.15046 | 0.014344 | 0
89.2845 | 366.4052 | 4.9806 | 0.442 | 0.015076 | 0.25452 | 0.15168 | 0.014344 | 0
89.3869 | 366.5883 | 4.9806 | 0.442 | 0.015046 | 0.25513 | 0.15168 | 0.014344 | 0
89.4893 | 367.0461 | 4.9806 | 0.442 | 0.015046 | 0.25452 | 0.15107 | 0.014344 | 0
89.5917 | 367.5954 | 4.9837 | 0.442 | 0.015046 | 0.25513 | 0.14954 | 0.014649 | 0
89.6941 | 368.3279 | 4.9837 | 0.442 | 0.015046 | 0.25422 | 0.15076 | 0.014954 | 0
89.7965 | 368.6026 | 4.9837 | 0.442 | 0.015046 | 0.25697 | 0.15107 | 0.014344 | 0
89.8988 | 368.7857 | 4.9837 | 0.442 | 0.015046 | 0.25483 | 0.15198 | 0.014344 | 0
90.0012 | 369.1519 | 4.9837 | 0.442 | 0.015046 | 0.2533 | 0.14954 | 0.014039 | 0
90.1036 | 369.4266 | 4.9867 | 0.442 | 0.015076 | 0.25361 | 0.15168 | 0.014344 | 0
90.206 | 369.7928 | 4.9867 | 0.442 | 0.015076 | 0.25422 | 0.15076 | 0.014649 | 0
90.3084 | 370.0674 | 4.9867 | 0.442 | 0.015076 | 0.25483 | 0.15137 | 0.014039 | 0
90.4108 | 370.5252 | 4.9898 | 0.442 | 0.015046 | 0.25483 | 0.15229 | 0.014649 | 0
90.5132 | 371.2577 | 4.9898 | 0.442 | 0.015076 | 0.25452 | 0.15107 | 0.014649 | 0
90.6156 | 371.6239 | 4.9898 | 0.442 | 0.015076 | 0.2533 | 0.15046 | 0.014344 | 0
90.718 | 372.0817 | 4.9928 | 0.442 | 0.015076 | 0.25666 | 0.15198 | 0.014344 | 0
90.8204 | 372.4479 | 4.9928 | 0.442 | 0.015076 | 0.25483 | 0.15107 | 0.014344 | 0
90.9227 | 372.8141 | 4.9928 | 0.442 | 0.015076 | 0.25422 | 0.14924 | 0.014344 | 0
91.0251 | 372.9972 | 4.9928 | 0.442 | 0.015076 | 0.25391 | 0.15137 | 0.014039 | 0
91.1275 | 372.9972 | 4.9928 | 0.442 | 0.015076 | 0.25605 | 0.15107 | 0.014344 | 0
91.2299 | 373.455 | 4.9928 | 0.442 | 0.015076 | 0.25544 | 0.15229 | 0.014344 | 0
91.3323 | 374.0043 | 4.9959 | 0.44197 | 0.015046 | 0.25483 | 0.15168 | 0.014344 | 0
91.4347 | 374.7368 | 4.9989 | 0.442 | 0.015046 | 0.25483 | 0.15076 | 0.014649 | 0
91.5371 | 375.103 | 4.9989 | 0.442 | 0.015076 | 0.25361 | 0.15076 | 0.014649 | 0
91.6395 | 375.3777 | 4.9989 | 0.442 | 0.015076 | 0.25605 | 0.15076 | 0.014344 | 0
91.7419 | 375.927 | 4.9989 | 0.442 | 0.015046 | 0.25483 | 0.15107 | 0.014344 | 0
91.8443 | 376.4763 | 5.002 | 0.442 | 0.015046 | 0.25361 | 0.14985 | 0.014039 | 0
91.9467 | 376.751 | 5.002 | 0.442 | 0.015046 | 0.25422 | 0.15015 | 0.014344 | 0
92.049 | 376.751 | 5.002 | 0.442 | 0.015046 | 0.25544 | 0.14954 | 0.014649 | 0
92.1514 | 376.9341 | 5.002 | 0.442 | 0.015046 | 0.25422 | 0.15229 | 0.014649 | 0
92.2538 | 377.3919 | 5.002 | 0.442 | 0.015046 | 0.25544 | 0.15107 | 0.014649 | 0
92.3562 | 378.1243 | 5.005 | 0.442 | 0.015046 | 0.25422 | 0.15046 | 0.014344 | 0
92.4586 | 378.4906 | 5.005 | 0.442 | 0.015046 | 0.25422 | 0.15107 | 0.014649 | 0
92.561 | 378.7652 | 5.0081 | 0.442 | 0.015046 | 0.25575 | 0.15015 | 0.014344 | 0
92.6634 | 379.3146 | 5.0081 | 0.44197 | 0.015046 | 0.25452 | 0.15137 | 0.014039 | 0
92.7658 | 379.9554 | 5.0081 | 0.442 | 0.015046 | 0.2533 | 0.14954 | 0.014954 | 0
92.8682 | 380.4132 | 5.0081 | 0.442 | 0.015046 | 0.25513 | 0.15076 | 0.014649 | 0
92.9706 | 380.5048 | 5.0081 | 0.442 | 0.015046 | 0.25513 | 0.15015 | 0.014344 | 0
93.0729 | 380.5963 | 5.0111 | 0.442 | 0.015046 | 0.25391 | 0.15137 | 0.014649 | 0
93.1753 | 380.871 | 5.0111 | 0.442 | 0.015046 | 0.25483 | 0.15168 | 0.014344 | 0
93.2777 | 381.6034 | 5.0111 | 0.442 | 0.015046 | 0.25422 | 0.15107 | 0.014039 | 0
93.3801 | 381.9697 | 5.0142 | 0.442 | 0.015046 | 0.25483 | 0.15076 | 0.014649 | 0
93.4825 | 382.2443 | 5.0142 | 0.442 | 0.015046 | 0.25513 | 0.15076 | 0.014649 | 0
93.5849 | 382.7021 | 5.0142 | 0.442 | 0.015046 | 0.25544 | 0.15198 | 0.014649 | 0
93.6873 | 383.343 | 5.0142 | 0.442 | 0.015046 | 0.25361 | 0.14863 | 0.014954 | 0
93.7897 | 383.8923 | 5.0172 | 0.442 | 0.015046 | 0.25452 | 0.15137 | 0.014039 | 0
93.8921 | 384.167 | 5.0172 | 0.442 | 0.015046 | 0.25422 | 0.14985 | 0.014344 | 0
93.9945 | 384.2586 | 5.0172 | 0.442 | 0.015076 | 0.25483 | 0.15137 | 0.014039 | 0
94.0969 | 384.6248 | 5.0172 | 0.442 | 0.015046 | 0.25178 | 0.14893 | 0.014344 | 0
94.1992 | 384.8994 | 5.0203 | 0.442 | 0.015046 | 0.25361 | 0.15015 | 0.014344 | 0
94.3016 | 385.3572 | 5.0203 | 0.442 | 0.015076 | 0.25391 | 0.15076 | 0.014039 | 0
94.404 | 385.6319 | 5.0203 | 0.442 | 0.015046 | 0.25452 | 0.15198 | 0.014649 | 0
94.5064 | 386.1812 | 5.0233 | 0.442 | 0.015046 | 0.25544 | 0.15168 | 0.014344 | 0
94.6088 | 386.7306 | 5.0233 | 0.442 | 0.015046 | 0.25208 | 0.14832 | 0.014344 | 0
94.7112 | 387.2799 | 5.0233 | 0.442 | 0.015046 | 0.25391 | 0.15107 | 0.014344 | 0
94.8136 | 387.6461 | 5.0264 | 0.442 | 0.015046 | 0.25391 | 0.14985 | 0.014649 | 0
94.916 | 387.9208 | 5.0264 | 0.442 | 0.015046 | 0.25513 | 0.15168 | 0.014344 | 0
95.0184 | 388.3786 | 5.0264 | 0.442 | 0.015046 | 0.25208 | 0.14924 | 0.014344 | 0
95.1208 | 388.5617 | 5.0264 | 0.442 | 0.015046 | 0.25422 | 0.15015 | 0.014039 | 0
95.2231 | 388.7448 | 5.0264 | 0.442 | 0.015046 | 0.25391 | 0.15137 | 0.014344 | 0
95.3255 | 389.111 | 5.0295 | 0.442 | 0.015046 | 0.25483 | 0.15107 | 0.014344 | 0
95.4279 | 389.6603 | 5.0295 | 0.442 | 0.015046 | 0.25513 | 0.15046 | 0.014649 | 0
95.5303 | 390.2097 | 5.0325 | 0.442 | 0.015046 | 0.25239 | 0.14924 | 0.014344 | 0
95.6327 | 390.5759 | 5.0325 | 0.442 | 0.015046 | 0.25483 | 0.15137 | 0.014649 | 0
95.7351 | 390.9421 | 5.0325 | 0.442 | 0.015046 | 0.25269 | 0.14893 | 0.014344 | 0
95.8375 | 391.3999 | 5.0325 | 0.442 | 0.015046 | 0.25483 | 0.15259 | 0.014344 | 0
95.9399 | 392.0408 | 5.0356 | 0.442 | 0.015046 | 0.25178 | 0.14893 | 0.014039 | 0
96.0423 | 392.3154 | 5.0356 | 0.442 | 0.015046 | 0.25422 | 0.14924 | 0.014649 | 0
96.1447 | 392.3154 | 5.0356 | 0.442 | 0.015046 | 0.25391 | 0.15107 | 0.014954 | 0
96.2471 | 392.4986 | 5.0386 | 0.442 | 0.015046 | 0.25513 | 0.15137 | 0.014344 | 0
96.3494 | 393.0479 | 5.0386 | 0.44197 | 0.015046 | 0.25483 | 0.15107 | 0.014344 | 0
96.4518 | 393.5972 | 5.0417 | 0.442 | 0.015046 | 0.25208 | 0.14801 | 0.014039 | 0
96.5542 | 394.055 | 5.0417 | 0.442 | 0.015046 | 0.25513 | 0.15076 | 0.014344 | 0
96.6566 | 394.2381 | 5.0417 | 0.442 | 0.015046 | 0.25361 | 0.15015 | 0.014649 | 0
96.759 | 394.6959 | 5.0447 | 0.442 | 0.015046 | 0.25452 | 0.15168 | 0.014344 | 0
96.8614 | 395.6114 | 5.0447 | 0.442 | 0.015046 | 0.25239 | 0.14863 | 0.014344 | 0
96.9638 | 395.9777 | 5.0478 | 0.442 | 0.015046 | 0.25422 | 0.15168 | 0.014649 | 0
97.0662 | 396.1608 | 5.0478 | 0.442 | 0.015046 | 0.25452 | 0.15046 | 0.014649 | 0
97.1686 | 396.2523 | 5.0478 | 0.442 | 0.015046 | 0.25483 | 0.15107 | 0.014344 | 0
97.271 | 396.527 | 5.0478 | 0.442 | 0.015046 | 0.25483 | 0.15168 | 0.014649 | 0
97.3733 | 397.0763 | 5.0508 | 0.442 | 0.015046 | 0.25208 | 0.14863 | 0.014344 | 0
97.4757 | 397.4425 | 5.0508 | 0.442 | 0.015046 | 0.25544 | 0.15107 | 0.014344 | 0
97.5781 | 397.7172 | 5.0539 | 0.442 | 0.015046 | 0.25422 | 0.15076 | 0.014344 | 0
97.6805 | 398.3581 | 5.0539 | 0.442 | 0.015046 | 0.25513 | 0.15076 | 0.014954 | 0
97.7829 | 398.9074 | 5.0569 | 0.442 | 0.015046 | 0.25269 | 0.14893 | 0.014649 | 0
97.8853 | 399.4568 | 5.0569 | 0.442 | 0.015046 | 0.25391 | 0.15076 | 0.014649 | 0
97.9877 | 399.7314 | 5.0569 | 0.442 | 0.015046 | 0.25391 | 0.15107 | 0.014039 | 0
98.0901 | 399.9145 | 5.0569 | 0.442 | 0.015046 | 0.25452 | 0.15107 | 0.014039 | 0
98.1925 | 400.0977 | 5.0569 | 0.442 | 0.015046 | 0.25513 | 0.15198 | 0.014649 | 0
98.2949 | 400.5554 | 5.06 | 0.442 | 0.015076 | 0.25483 | 0.15076 | 0.014344 | 0
98.3973 | 400.9217 | 5.06 | 0.442 | 0.015076 | 0.25544 | 0.15107 | 0.014344 | 0
98.4996 | 401.1963 | 5.063 | 0.442 | 0.015076 | 0.25391 | 0.15046 | 0.014649 | 0
98.602 | 401.8372 | 5.063 | 0.442 | 0.015046 | 0.25452 | 0.15015 | 0.014344 | 0
98.7044 | 402.3865 | 5.0661 | 0.442 | 0.015046 | 0.2533 | 0.14985 | 0.014039 | 0
98.8068 | 402.8443 | 5.0661 | 0.442 | 0.015046 | 0.25422 | 0.15076 | 0.014649 | 0
98.9092 | 403.2105 | 5.0691 | 0.442 | 0.015076 | 0.25575 | 0.15137 | 0.014344 | 0
99.0116 | 403.5768 | 5.0691 | 0.442 | 0.015046 | 0.25483 | 0.15168 | 0.014344 | 0
99.114 | 403.8514 | 5.0691 | 0.442 | 0.015046 | 0.25544 | 0.15015 | 0.014344 | 0
99.2164 | 404.1261 | 5.0722 | 0.442 | 0.015046 | 0.25452 | 0.15015 | 0.014344 | 0
99.3188 | 404.3092 | 5.0722 | 0.442 | 0.015046 | 0.25636 | 0.15229 | 0.014344 | 0
99.4212 | 404.6754 | 5.0752 | 0.442 | 0.015046 | 0.25452 | 0.15168 | 0.014649 | 0
99.5235 | 405.3163 | 5.0752 | 0.442 | 0.015046 | 0.25422 | 0.14924 | 0.014344 | 0
99.6259 | 405.8657 | 5.0783 | 0.442 | 0.015076 | 0.25361 | 0.15076 | 0.014344 | 0
99.7283 | 406.2319 | 5.0783 | 0.442 | 0.015046 | 0.25452 | 0.14985 | 0.014344 | 0
99.8307 | 406.5065 | 5.0813 | 0.442 | 0.015046 | 0.25544 | 0.15046 | 0.014954 | 0
99.9331 | 407.0559 | 5.0813 | 0.442 | 0.015046 | 0.25422 | 0.15137 | 0.014344 | 0
100.0355 | 407.5137 | 5.0844 | 0.442 | 0.015046 | 0.25391 | 0.14985 | 0.014039 | 0
100.1379 | 407.8799 | 5.0844 | 0.442 | 0.015046 | 0.25361 | 0.15076 | 0.014344 | 0
100.2403 | 407.8799 | 5.0844 | 0.442 | 0.015046 | 0.25636 | 0.15137 | 0.014039 | 0
100.3427 | 407.9714 | 5.0874 | 0.442 | 0.015046 | 0.25513 | 0.15137 | 0.014344 | 0
100.4451 | 408.7039 | 5.0874 | 0.442 | 0.015046 | 0.25483 | 0.14954 | 0.014039 | 0
100.5475 | 409.2532 | 5.0905 | 0.442 | 0.015046 | 0.25391 | 0.15076 | 0.014344 | 0
100.6498 | 409.6194 | 5.0935 | 0.442 | 0.015046 | 0.25452 | 0.15076 | 0.014344 | 0
100.7522 | 409.8941 | 5.0935 | 0.442 | 0.015046 | 0.25483 | 0.1529 | 0.014649 | 0
100.8546 | 410.3519 | 5.0935 | 0.442 | 0.015046 | 0.25544 | 0.15076 | 0.014344 | 0
100.957 | 410.9928 | 5.0966 | 0.442 | 0.015046 | 0.25391 | 0.14985 | 0.014039 | 0
101.0594 | 411.5421 | 5.0966 | 0.442 | 0.015046 | 0.25452 | 0.15137 | 0.014649 | 0
101.1618 | 411.6337 | 5.0996 | 0.442 | 0.015046 | 0.25636 | 0.15076 | 0.014344 | 0
101.2642 | 411.7252 | 5.0996 | 0.442 | 0.015046 | 0.25452 | 0.15168 | 0.014649 | 0
101.3666 | 412.0914 | 5.0996 | 0.442 | 0.015046 | 0.25513 | 0.15046 | 0.014649 | 0
101.469 | 412.6408 | 5.1027 | 0.442 | 0.015046 | 0.25422 | 0.15076 | 0.014649 | 0
101.5714 | 413.007 | 5.1057 | 0.442 | 0.015046 | 0.25697 | 0.15015 | 0.014039 | 0
101.6737 | 413.2817 | 5.1057 | 0.442 | 0.015046 | 0.25452 | 0.15168 | 0.014344 | 0
101.7761 | 413.7394 | 5.1088 | 0.442 | 0.015046 | 0.25513 | 0.15107 | 0.014344 | 0
101.8785 | 414.4719 | 5.1119 | 0.442 | 0.015046 | 0.25452 | 0.14985 | 0.014649 | 0
101.9809 | 414.9297 | 5.1119 | 0.442 | 0.015046 | 0.25513 | 0.15107 | 0.014344 | 0
102.0833 | 415.2043 | 5.1149 | 0.442 | 0.015046 | 0.25575 | 0.15076 | 0.014344 | 0
102.1857 | 415.3874 | 5.1149 | 0.442 | 0.015046 | 0.25544 | 0.15137 | 0.014649 | 0
102.2881 | 415.6621 | 5.1149 | 0.442 | 0.015046 | 0.25391 | 0.14893 | 0.014344 | 0
102.3905 | 416.0283 | 5.118 | 0.442 | 0.015046 | 0.25513 | 0.15046 | 0.014344 | 0
102.4929 | 416.3945 | 5.121 | 0.442 | 0.015046 | 0.25575 | 0.15015 | 0.014344 | 0
102.5953 | 416.6692 | 5.1241 | 0.442 | 0.015046 | 0.25483 | 0.15046 | 0.014344 | 0
102.6977 | 417.0354 | 5.1271 | 0.442 | 0.015046 | 0.25483 | 0.15107 | 0.014649 | 0
102.8 | 417.7679 | 5.1302 | 0.442 | 0.015046 | 0.25391 | 0.15107 | 0.014039 | 0
102.9024 | 418.1341 | 5.1302 | 0.442 | 0.015046 | 0.25422 | 0.15015 | 0.014344 | 0
103.0048 | 418.5919 | 5.1332 | 0.442 | 0.015046 | 0.25605 | 0.15015 | 0.014649 | 0
103.1072 | 418.9581 | 5.1363 | 0.442 | 0.015046 | 0.25513 | 0.15229 | 0.014954 | 0
103.2096 | 419.3243 | 5.1393 | 0.442 | 0.015046 | 0.2533 | 0.14832 | 0.014649 | 0
103.312 | 419.5074 | 5.1393 | 0.442 | 0.015046 | 0.25452 | 0.15137 | 0.014344 | 0
103.4144 | 419.5074 | 5.1424 | 0.442 | 0.015046 | 0.25422 | 0.14985 | 0.013733 | 0
103.5168 | 419.8737 | 5.1454 | 0.442 | 0.015046 | 0.25513 | 0.15076 | 0.014344 | 0
103.6192 | 420.3314 | 5.1485 | 0.442 | 0.015046 | 0.25544 | 0.15137 | 0.014039 | 0
103.7216 | 420.9723 | 5.1546 | 0.442 | 0.015046 | 0.25483 | 0.15046 | 0.014344 | 0
103.8239 | 421.1554 | 5.1576 | 0.442 | 0.015046 | 0.25391 | 0.15107 | 0.014039 | 0
103.9263 | 421.3385 | 5.1637 | 0.442 | 0.015046 | 0.25513 | 0.15015 | 0.014649 | 0
104.0287 | 421.8879 | 5.1668 | 0.442 | 0.015046 | 0.25483 | 0.15198 | 0.014344 | 0
104.1311 | 422.3457 | 5.1729 | 0.442 | 0.015046 | 0.253 | 0.14863 | 0.014344 | 0
104.2335 | 422.5288 | 5.179 | 0.442 | 0.015046 | 0.25361 | 0.15107 | 0.014344 | 0
104.3359 | 422.1625 | 5.1851 | 0.442 | 0.015046 | 0.2533 | 0.14924 | 0.014649 | 0
104.4383 | 422.071 | 5.1912 | 0.442 | 0.015046 | 0.25513 | 0.15107 | 0.014344 | 0
104.5407 | 422.1625 | 5.2004 | 0.442 | 0.015046 | 0.25513 | 0.15198 | 0.014344 | 0
104.6431 | 422.071 | 5.2187 | 0.442 | 0.015046 | 0.25483 | 0.15015 | 0.014649 | 0
104.7455 | 420.8808 | 5.24 | 0.442 | 0.015046 | 0.25422 | 0.15046 | 0.014039 | 0