## Ensayo
PCD2K Hormigón Compresión
256
Fecha fabricación: | 2022-03-23 10:44
Fecha ensayo: | 2022-03-30 10:44
Tipo de material: | M1.5-Compresion2
Tipo de probeta: | Cilíndrica
Lado: | 200 | mm
Diámetro | 100 | mm
Peso: | 10 | kg
Precarga: | 15.0151 | kN
Velocidad precarga: | 0.020142 | mm/s
Carga de rotura: | 380.3217 | kN
Tensión de rotura: | 48.4241 | MPa
Densidad: | 6.3662 | g/cm³

## Curva
Samples | 1024
Tiempo | Fuerza | Posición | media axial | media diamet | Auxiliar 3 | Auxiliar 4 | Auxiliar 5 | Auxiliar 6
93.4833 | 3000 | 100 | 1 | 1 | 10 | 10 | 10 | 10
s | kN | mm | mm | mm | v | v | v | v
0 | 15.0151 | 4.2817 | 0.37352 | 0.015137 | 0.25422 | 0.15229 | 0.014344 | 0
0.091292 | 17.3956 | 4.3275 | 0.37352 | 0.015137 | 0.25452 | 0.15198 | 0.014344 | 0
0.18258 | 21.6987 | 4.3764 | 0.37349 | 0.015137 | 0.25239 | 0.15076 | 0.014649 | 0
0.27388 | 25.8187 | 4.4099 | 0.37349 | 0.015137 | 0.25361 | 0.15046 | 0.014344 | 0
0.36517 | 30.7627 | 4.4374 | 0.37349 | 0.015137 | 0.25422 | 0.15229 | 0.014954 | 0
0.45646 | 34.608 | 4.4588 | 0.37349 | 0.015107 | 0.25361 | 0.15198 | 0.014649 | 0
0.54775 | 36.9884 | 4.4679 | 0.37349 | 0.015137 | 0.25422 | 0.15198 | 0.014649 | 0
0.63905 | 38.6364 | 4.4771 | 0.37349 | 0.015137 | 0.25452 | 0.15198 | 0.014649 | 0
0.73034 | 39.6435 | 4.4801 | 0.37349 | 0.015137 | 0.2533 | 0.15198 | 0.014649 | 0
0.82163 | 40.2844 | 4.4832 | 0.37349 | 0.015137 | 0.25178 | 0.15107 | 0.014954 | 0
0.91292 | 40.9253 | 4.4862 | 0.37349 | 0.015137 | 0.2533 | 0.15168 | 0.014344 | 0
1.0042 | 41.4747 | 4.4893 | 0.37349 | 0.015137 | 0.25391 | 0.15259 | 0.014649 | 0
1.0955 | 41.8409 | 4.4923 | 0.37349 | 0.015137 | 0.25361 | 0.15198 | 0.014649 | 0
1.1868 | 42.2071 | 4.4923 | 0.37349 | 0.015137 | 0.25269 | 0.15015 | 0.014344 | 0
1.2781 | 42.2987 | 4.4954 | 0.37349 | 0.015137 | 0.25422 | 0.15229 | 0.014344 | 0
1.3694 | 42.2987 | 4.4954 | 0.37349 | 0.015137 | 0.25422 | 0.15259 | 0.014344 | 0
1.4607 | 42.3902 | 4.4954 | 0.37349 | 0.015137 | 0.25361 | 0.15168 | 0.014954 | 0
1.552 | 42.5733 | 4.4984 | 0.37349 | 0.015137 | 0.25483 | 0.15168 | 0.014344 | 0
1.6433 | 42.7564 | 4.4984 | 0.37349 | 0.015137 | 0.25544 | 0.15259 | 0.014649 | 0
1.7346 | 42.9395 | 4.5015 | 0.37349 | 0.015137 | 0.25239 | 0.15137 | 0.014344 | 0
1.8258 | 43.2142 | 4.5015 | 0.37349 | 0.015137 | 0.2533 | 0.15168 | 0.014344 | 0
1.9171 | 43.3973 | 4.5015 | 0.37349 | 0.015137 | 0.25269 | 0.15168 | 0.014344 | 0
2.0084 | 43.672 | 4.5045 | 0.37349 | 0.015137 | 0.2533 | 0.15259 | 0.014344 | 0
2.0997 | 43.9467 | 4.5045 | 0.37349 | 0.015137 | 0.25178 | 0.14985 | 0.014649 | 0
2.191 | 44.0382 | 4.5045 | 0.37349 | 0.015137 | 0.25361 | 0.15015 | 0.014649 | 0
2.2823 | 44.496 | 4.5076 | 0.37352 | 0.015107 | 0.25422 | 0.15168 | 0.014649 | 0
2.3736 | 44.8622 | 4.5076 | 0.37352 | 0.015107 | 0.25422 | 0.15259 | 0.014344 | 0
2.4649 | 45.2284 | 4.5106 | 0.37349 | 0.015107 | 0.25452 | 0.15229 | 0.014344 | 0
2.5562 | 45.5031 | 4.5106 | 0.37349 | 0.015107 | 0.25513 | 0.15137 | 0.014649 | 0
2.6475 | 45.7778 | 4.5137 | 0.37349 | 0.015137 | 0.25361 | 0.15229 | 0.014649 | 0
2.7388 | 46.0524 | 4.5137 | 0.37349 | 0.015137 | 0.25239 | 0.14954 | 0.014649 | 0
2.8301 | 46.3271 | 4.5137 | 0.37349 | 0.015137 | 0.25269 | 0.15229 | 0.014649 | 0
2.9214 | 46.5102 | 4.5167 | 0.37349 | 0.015137 | 0.253 | 0.15107 | 0.014344 | 0
3.0126 | 46.7849 | 4.5167 | 0.37349 | 0.015137 | 0.25422 | 0.15229 | 0.014649 | 0
3.1039 | 47.1511 | 4.5167 | 0.37349 | 0.015137 | 0.25269 | 0.14985 | 0.014649 | 0
3.1952 | 47.2427 | 4.5167 | 0.37349 | 0.015137 | 0.25361 | 0.15015 | 0.014344 | 0
3.2865 | 47.7004 | 4.5198 | 0.37349 | 0.015137 | 0.25391 | 0.15259 | 0.014649 | 0
3.3778 | 48.0667 | 4.5198 | 0.37349 | 0.015137 | 0.25483 | 0.1529 | 0.014344 | 0
3.4691 | 48.4329 | 4.5198 | 0.37349 | 0.015137 | 0.25391 | 0.15259 | 0.014344 | 0
3.5604 | 48.7075 | 4.5228 | 0.37349 | 0.015137 | 0.25513 | 0.15198 | 0.014344 | 0
3.6517 | 48.9822 | 4.5228 | 0.37349 | 0.015107 | 0.25178 | 0.15015 | 0.014344 | 0
3.743 | 49.3484 | 4.5228 | 0.37349 | 0.015107 | 0.25208 | 0.14924 | 0.014649 | 0
3.8343 | 49.5315 | 4.5259 | 0.37349 | 0.015107 | 0.25269 | 0.15137 | 0.014649 | 0
3.9256 | 49.8978 | 4.5259 | 0.37349 | 0.015107 | 0.25361 | 0.15198 | 0.014649 | 0
4.0169 | 50.0809 | 4.5259 | 0.37349 | 0.015107 | 0.25391 | 0.15137 | 0.014344 | 0
4.1082 | 50.3555 | 4.5289 | 0.37349 | 0.015107 | 0.25361 | 0.15015 | 0.014039 | 0
4.1994 | 50.6302 | 4.5289 | 0.37349 | 0.015107 | 0.25452 | 0.15229 | 0.014344 | 0
4.2907 | 50.9049 | 4.5289 | 0.37349 | 0.015107 | 0.25361 | 0.15259 | 0.014649 | 0
4.382 | 51.3627 | 4.532 | 0.37349 | 0.015137 | 0.25452 | 0.15168 | 0.014649 | 0
4.4733 | 51.6373 | 4.532 | 0.37349 | 0.015107 | 0.25483 | 0.1529 | 0.014954 | 0
4.5646 | 52.0035 | 4.532 | 0.37349 | 0.015107 | 0.25361 | 0.15137 | 0.014344 | 0
4.6559 | 52.2782 | 4.5351 | 0.37349 | 0.015107 | 0.25147 | 0.14893 | 0.014344 | 0
4.7472 | 52.5529 | 4.5351 | 0.37349 | 0.015107 | 0.2533 | 0.15137 | 0.014649 | 0
4.8385 | 52.8275 | 4.5351 | 0.37349 | 0.015107 | 0.25269 | 0.15137 | 0.014649 | 0
4.9298 | 53.1022 | 4.5381 | 0.37349 | 0.015107 | 0.2533 | 0.15168 | 0.014344 | 0
5.0211 | 53.4684 | 4.5381 | 0.37349 | 0.015107 | 0.25361 | 0.15015 | 0.014344 | 0
5.1124 | 53.6515 | 4.5381 | 0.37349 | 0.015107 | 0.2533 | 0.15168 | 0.014649 | 0
5.2037 | 53.9262 | 4.5381 | 0.37349 | 0.015107 | 0.25361 | 0.15107 | 0.014344 | 0
5.295 | 54.2924 | 4.5412 | 0.37349 | 0.015107 | 0.25452 | 0.15259 | 0.014649 | 0
5.3862 | 54.6587 | 4.5412 | 0.37349 | 0.015137 | 0.25452 | 0.15107 | 0.014649 | 0
5.4775 | 54.9333 | 4.5412 | 0.37349 | 0.015107 | 0.25391 | 0.15168 | 0.014954 | 0
5.5688 | 55.2995 | 4.5442 | 0.37349 | 0.015107 | 0.2533 | 0.15168 | 0.014649 | 0
5.6601 | 55.5742 | 4.5442 | 0.37349 | 0.015107 | 0.25361 | 0.14954 | 0.014344 | 0
5.7514 | 55.9404 | 4.5442 | 0.37349 | 0.015107 | 0.253 | 0.15107 | 0.014649 | 0
5.8427 | 56.1235 | 4.5473 | 0.37349 | 0.015107 | 0.25391 | 0.15046 | 0.014649 | 0
5.934 | 56.3982 | 4.5473 | 0.37349 | 0.015107 | 0.253 | 0.15168 | 0.014344 | 0
6.0253 | 56.7644 | 4.5473 | 0.37352 | 0.015107 | 0.25361 | 0.15046 | 0.014649 | 0
6.1166 | 56.9475 | 4.5473 | 0.37349 | 0.015107 | 0.2533 | 0.15168 | 0.014649 | 0
6.2079 | 57.2222 | 4.5503 | 0.37352 | 0.015107 | 0.25269 | 0.14985 | 0.014649 | 0
6.2992 | 57.5884 | 4.5503 | 0.37349 | 0.015107 | 0.25391 | 0.15229 | 0.014954 | 0
6.3905 | 57.9546 | 4.5503 | 0.37349 | 0.015107 | 0.25452 | 0.15229 | 0.014649 | 0
6.4818 | 58.3209 | 4.5534 | 0.37349 | 0.015107 | 0.25452 | 0.15107 | 0.014954 | 0
6.573 | 58.5955 | 4.5534 | 0.37349 | 0.015107 | 0.25239 | 0.14863 | 0.014039 | 0
6.6643 | 58.9618 | 4.5534 | 0.37349 | 0.015107 | 0.25452 | 0.15076 | 0.014344 | 0
6.7556 | 59.2364 | 4.5534 | 0.37349 | 0.015107 | 0.2533 | 0.15168 | 0.014649 | 0
6.8469 | 59.6026 | 4.5564 | 0.37349 | 0.015107 | 0.2533 | 0.15076 | 0.014649 | 0
6.9382 | 59.7858 | 4.5564 | 0.37349 | 0.015107 | 0.25269 | 0.15137 | 0.014649 | 0
7.0295 | 60.152 | 4.5564 | 0.37349 | 0.015107 | 0.25452 | 0.15046 | 0.014344 | 0
7.1208 | 60.5182 | 4.5564 | 0.37349 | 0.015107 | 0.25361 | 0.15168 | 0.014344 | 0
7.2121 | 60.6098 | 4.5564 | 0.37349 | 0.015107 | 0.25208 | 0.15046 | 0.014649 | 0
7.3034 | 60.976 | 4.5564 | 0.37349 | 0.015107 | 0.25452 | 0.15168 | 0.015259 | 0
7.3947 | 61.2506 | 4.5595 | 0.37349 | 0.015107 | 0.25361 | 0.15137 | 0.014649 | 0
7.486 | 61.7084 | 4.5595 | 0.37349 | 0.015107 | 0.25361 | 0.15107 | 0.014649 | 0
7.5773 | 61.9831 | 4.5595 | 0.37349 | 0.015107 | 0.25483 | 0.15076 | 0.014344 | 0
7.6686 | 62.3493 | 4.5625 | 0.37349 | 0.015107 | 0.253 | 0.15076 | 0.014344 | 0
7.7598 | 62.7155 | 4.5625 | 0.37349 | 0.015107 | 0.25361 | 0.15137 | 0.014954 | 0
7.8511 | 62.9902 | 4.5625 | 0.37349 | 0.015107 | 0.25269 | 0.15046 | 0.014649 | 0
7.9424 | 63.3564 | 4.5625 | 0.37349 | 0.015107 | 0.25391 | 0.15076 | 0.014649 | 0
8.0337 | 63.5395 | 4.5625 | 0.37349 | 0.015107 | 0.25361 | 0.15259 | 0.014954 | 0
8.125 | 63.9058 | 4.5656 | 0.37349 | 0.015107 | 0.25147 | 0.14954 | 0.014649 | 0
8.2163 | 63.9973 | 4.5656 | 0.37349 | 0.015137 | 0.25178 | 0.14985 | 0.014649 | 0
8.3076 | 64.3635 | 4.5656 | 0.37349 | 0.015107 | 0.25361 | 0.15198 | 0.014344 | 0
8.3989 | 64.7298 | 4.5656 | 0.37349 | 0.015107 | 0.25391 | 0.15198 | 0.014649 | 0
8.4902 | 65.1875 | 4.5656 | 0.37349 | 0.015107 | 0.25361 | 0.15259 | 0.014344 | 0
8.5815 | 65.4622 | 4.5686 | 0.37349 | 0.015107 | 0.25544 | 0.15046 | 0.014344 | 0
8.6728 | 65.8284 | 4.5686 | 0.37349 | 0.015107 | 0.25361 | 0.15107 | 0.014649 | 0
8.7641 | 66.1946 | 4.5686 | 0.37349 | 0.015107 | 0.25269 | 0.15076 | 0.014344 | 0
8.8554 | 66.4693 | 4.5686 | 0.37349 | 0.015107 | 0.2533 | 0.15168 | 0.014954 | 0
8.9466 | 66.8355 | 4.5686 | 0.37349 | 0.015107 | 0.25361 | 0.15168 | 0.014344 | 0
9.0379 | 67.0186 | 4.5717 | 0.37349 | 0.015107 | 0.2533 | 0.15168 | 0.014649 | 0
9.1292 | 67.3849 | 4.5717 | 0.37349 | 0.015107 | 0.25178 | 0.14924 | 0.014344 | 0
9.2205 | 67.568 | 4.5717 | 0.37349 | 0.015107 | 0.25422 | 0.15229 | 0.014344 | 0
9.3118 | 67.8426 | 4.5717 | 0.37349 | 0.015107 | 0.25391 | 0.15229 | 0.014649 | 0
9.4031 | 68.2089 | 4.5747 | 0.37349 | 0.015107 | 0.25422 | 0.15076 | 0.014344 | 0
9.4944 | 68.5751 | 4.5747 | 0.37349 | 0.015107 | 0.25452 | 0.15168 | 0.014649 | 0
9.5857 | 68.9413 | 4.5747 | 0.37349 | 0.015107 | 0.25513 | 0.15168 | 0.014954 | 0
9.677 | 69.3075 | 4.5747 | 0.37349 | 0.015107 | 0.253 | 0.15168 | 0.014649 | 0
9.7683 | 69.6738 | 4.5778 | 0.37349 | 0.015107 | 0.25269 | 0.15076 | 0.014649 | 0
9.8596 | 69.9484 | 4.5778 | 0.37349 | 0.015107 | 0.253 | 0.15076 | 0.014344 | 0
9.9509 | 70.3146 | 4.5778 | 0.37349 | 0.015107 | 0.2533 | 0.15198 | 0.014649 | 0
10.0421 | 70.6809 | 4.5778 | 0.37349 | 0.015107 | 0.25147 | 0.15015 | 0.014649 | 0
10.1334 | 70.7724 | 4.5778 | 0.37349 | 0.015107 | 0.25361 | 0.15076 | 0.014954 | 0
10.2247 | 71.0471 | 4.5808 | 0.37349 | 0.015107 | 0.25422 | 0.15168 | 0.014649 | 0
10.316 | 71.3218 | 4.5808 | 0.37349 | 0.015076 | 0.25391 | 0.15229 | 0.014344 | 0
10.4073 | 71.7795 | 4.5808 | 0.37349 | 0.015107 | 0.25452 | 0.15168 | 0.014344 | 0
10.4986 | 72.0542 | 4.5808 | 0.37349 | 0.015107 | 0.25513 | 0.15168 | 0.014039 | 0
10.5899 | 72.4204 | 4.5839 | 0.37349 | 0.015107 | 0.2533 | 0.15107 | 0.014649 | 0
10.6812 | 72.7866 | 4.5839 | 0.37349 | 0.015107 | 0.25178 | 0.14954 | 0.014649 | 0
10.7725 | 73.1529 | 4.5839 | 0.37349 | 0.015107 | 0.2533 | 0.15198 | 0.014649 | 0
10.8638 | 73.4275 | 4.5839 | 0.37349 | 0.015107 | 0.253 | 0.15107 | 0.014954 | 0
10.9551 | 73.7938 | 4.5869 | 0.37349 | 0.015107 | 0.25361 | 0.15229 | 0.014344 | 0
11.0464 | 74.16 | 4.5869 | 0.37349 | 0.015107 | 0.2533 | 0.14924 | 0.014344 | 0
11.1377 | 74.2515 | 4.5869 | 0.37349 | 0.015107 | 0.2533 | 0.15046 | 0.014649 | 0
11.2289 | 74.6178 | 4.5869 | 0.37349 | 0.015107 | 0.25452 | 0.15198 | 0.014649 | 0
11.3202 | 74.8009 | 4.5869 | 0.37349 | 0.015107 | 0.25422 | 0.15168 | 0.014649 | 0
11.4115 | 75.2586 | 4.59 | 0.37349 | 0.015107 | 0.25452 | 0.15198 | 0.014344 | 0
11.5028 | 75.6249 | 4.59 | 0.37349 | 0.015107 | 0.25422 | 0.15168 | 0.014344 | 0
11.5941 | 75.8995 | 4.59 | 0.37349 | 0.015107 | 0.25147 | 0.15015 | 0.014954 | 0
11.6854 | 76.3573 | 4.59 | 0.37349 | 0.015107 | 0.25269 | 0.14924 | 0.014649 | 0
11.7767 | 76.7235 | 4.593 | 0.37349 | 0.015107 | 0.25239 | 0.15168 | 0.014649 | 0
11.868 | 77.0898 | 4.593 | 0.37349 | 0.015107 | 0.25391 | 0.15229 | 0.014954 | 0
11.9593 | 77.2729 | 4.593 | 0.37349 | 0.015137 | 0.25269 | 0.15137 | 0.014344 | 0
12.0506 | 77.6391 | 4.593 | 0.37349 | 0.015137 | 0.25391 | 0.15168 | 0.014344 | 0
12.1419 | 77.9138 | 4.5961 | 0.37349 | 0.015137 | 0.25452 | 0.15137 | 0.014954 | 0
12.2332 | 78.0969 | 4.5961 | 0.37349 | 0.015137 | 0.25269 | 0.15107 | 0.014649 | 0
12.3245 | 78.3715 | 4.5961 | 0.37349 | 0.015137 | 0.25422 | 0.15229 | 0.014344 | 0
12.4157 | 78.7378 | 4.5961 | 0.37349 | 0.015137 | 0.25452 | 0.15198 | 0.014649 | 0
12.507 | 79.104 | 4.5961 | 0.37349 | 0.015107 | 0.25361 | 0.15168 | 0.014344 | 0
12.5983 | 79.4702 | 4.5961 | 0.37349 | 0.015137 | 0.25147 | 0.14954 | 0.014344 | 0
12.6896 | 79.928 | 4.5991 | 0.37349 | 0.015137 | 0.25269 | 0.15198 | 0.014039 | 0
12.7809 | 80.2026 | 4.5991 | 0.37349 | 0.015107 | 0.25269 | 0.15076 | 0.014649 | 0
12.8722 | 80.6604 | 4.5991 | 0.37349 | 0.015107 | 0.25361 | 0.15229 | 0.014649 | 0
12.9635 | 81.0266 | 4.5991 | 0.37349 | 0.015107 | 0.25391 | 0.15046 | 0.014649 | 0
13.0548 | 81.1182 | 4.5991 | 0.37349 | 0.015137 | 0.25391 | 0.15076 | 0.014649 | 0
13.1461 | 81.4844 | 4.6022 | 0.37349 | 0.015137 | 0.2533 | 0.15168 | 0.014954 | 0
13.2374 | 81.6675 | 4.6022 | 0.37349 | 0.015107 | 0.25361 | 0.15107 | 0.014344 | 0
13.3287 | 81.9422 | 4.6022 | 0.37349 | 0.015107 | 0.25422 | 0.1529 | 0.014649 | 0
13.42 | 82.3084 | 4.6022 | 0.37349 | 0.015107 | 0.253 | 0.15168 | 0.014344 | 0
13.5113 | 82.7662 | 4.6022 | 0.37349 | 0.015107 | 0.25422 | 0.15137 | 0.014649 | 0
13.6025 | 83.0409 | 4.6052 | 0.37349 | 0.015107 | 0.25452 | 0.15076 | 0.014649 | 0
13.6938 | 83.4986 | 4.6052 | 0.37349 | 0.015107 | 0.25269 | 0.15046 | 0.014649 | 0
13.7851 | 83.7733 | 4.6052 | 0.37349 | 0.015107 | 0.253 | 0.15137 | 0.014649 | 0
13.8764 | 84.1395 | 4.6052 | 0.37349 | 0.015107 | 0.25361 | 0.15107 | 0.014649 | 0
13.9677 | 84.5058 | 4.6083 | 0.37349 | 0.015107 | 0.25422 | 0.15198 | 0.014954 | 0
14.059 | 84.6889 | 4.6083 | 0.37349 | 0.015107 | 0.25391 | 0.15168 | 0.014344 | 0
14.1503 | 85.0551 | 4.6083 | 0.37349 | 0.015107 | 0.25178 | 0.14985 | 0.014344 | 0
14.2416 | 85.2382 | 4.6083 | 0.37352 | 0.015107 | 0.25452 | 0.15198 | 0.014344 | 0
14.3329 | 85.5129 | 4.6083 | 0.37349 | 0.015107 | 0.25513 | 0.15229 | 0.014649 | 0
14.4242 | 85.8791 | 4.6083 | 0.37349 | 0.015107 | 0.253 | 0.15229 | 0.014344 | 0
14.5155 | 86.2453 | 4.6113 | 0.37349 | 0.015107 | 0.25483 | 0.15107 | 0.014954 | 0
14.6068 | 86.7031 | 4.6113 | 0.37349 | 0.015107 | 0.25452 | 0.15198 | 0.014649 | 0
14.6981 | 87.0693 | 4.6113 | 0.37349 | 0.015107 | 0.25361 | 0.15107 | 0.014344 | 0
14.7893 | 87.4355 | 4.6144 | 0.37349 | 0.015107 | 0.25361 | 0.15137 | 0.014649 | 0
14.8806 | 87.7102 | 4.6144 | 0.37349 | 0.015107 | 0.253 | 0.15198 | 0.014039 | 0
14.9719 | 88.0764 | 4.6144 | 0.37349 | 0.015107 | 0.25452 | 0.15168 | 0.014344 | 0
15.0632 | 88.4426 | 4.6144 | 0.37352 | 0.015107 | 0.25239 | 0.15076 | 0.014649 | 0
15.1545 | 88.6258 | 4.6144 | 0.37352 | 0.015107 | 0.25391 | 0.15015 | 0.014344 | 0
15.2458 | 88.9004 | 4.6144 | 0.37352 | 0.015107 | 0.25391 | 0.15137 | 0.014344 | 0
15.3371 | 89.1751 | 4.6144 | 0.37352 | 0.015137 | 0.25269 | 0.15137 | 0.014344 | 0
15.4284 | 89.5413 | 4.6175 | 0.37352 | 0.015107 | 0.25391 | 0.15168 | 0.014649 | 0
15.5197 | 89.9075 | 4.6175 | 0.37352 | 0.015107 | 0.25513 | 0.15198 | 0.014344 | 0
15.611 | 90.2738 | 4.6175 | 0.37349 | 0.015107 | 0.25361 | 0.15137 | 0.014954 | 0
15.7023 | 90.64 | 4.6205 | 0.37349 | 0.015107 | 0.25178 | 0.15015 | 0.014344 | 0
15.7936 | 91.0062 | 4.6205 | 0.37349 | 0.015107 | 0.253 | 0.15076 | 0.014344 | 0
15.8849 | 91.464 | 4.6205 | 0.37352 | 0.015107 | 0.25452 | 0.15198 | 0.014344 | 0
15.9761 | 91.6471 | 4.6205 | 0.37352 | 0.015107 | 0.25452 | 0.15198 | 0.014649 | 0
16.0674 | 92.0133 | 4.6205 | 0.37352 | 0.015107 | 0.2533 | 0.14985 | 0.014649 | 0
16.1587 | 92.1964 | 4.6205 | 0.37352 | 0.015107 | 0.25452 | 0.15046 | 0.014344 | 0
16.25 | 92.4711 | 4.6205 | 0.37352 | 0.015107 | 0.25391 | 0.15229 | 0.014649 | 0
16.3413 | 92.7458 | 4.6236 | 0.37352 | 0.015107 | 0.25422 | 0.15229 | 0.014344 | 0
16.4326 | 93.112 | 4.6236 | 0.37352 | 0.015107 | 0.25391 | 0.15198 | 0.014954 | 0
16.5239 | 93.4782 | 4.6236 | 0.37352 | 0.015107 | 0.25422 | 0.15229 | 0.014649 | 0
16.6152 | 93.8444 | 4.6236 | 0.37352 | 0.015107 | 0.25239 | 0.15015 | 0.014954 | 0
16.7065 | 94.2106 | 4.6266 | 0.37349 | 0.015107 | 0.253 | 0.14893 | 0.014649 | 0
16.7978 | 94.5769 | 4.6266 | 0.37352 | 0.015107 | 0.25361 | 0.15168 | 0.014954 | 0
16.8891 | 95.0346 | 4.6266 | 0.37352 | 0.015107 | 0.25422 | 0.15198 | 0.014344 | 0
16.9804 | 95.2177 | 4.6266 | 0.37352 | 0.015107 | 0.25391 | 0.15107 | 0.014344 | 0
17.0717 | 95.584 | 4.6266 | 0.37349 | 0.015107 | 0.25361 | 0.14985 | 0.014344 | 0
17.1629 | 95.8586 | 4.6297 | 0.37352 | 0.015107 | 0.25422 | 0.15259 | 0.014649 | 0
17.2542 | 96.0417 | 4.6297 | 0.37349 | 0.015107 | 0.253 | 0.15137 | 0.014344 | 0
17.3455 | 96.3164 | 4.6297 | 0.37352 | 0.015107 | 0.25391 | 0.15229 | 0.014344 | 0
17.4368 | 96.6826 | 4.6297 | 0.37349 | 0.015107 | 0.25422 | 0.15137 | 0.014344 | 0
17.5281 | 97.1404 | 4.6297 | 0.37349 | 0.015107 | 0.25361 | 0.15137 | 0.014344 | 0
17.6194 | 97.5066 | 4.6327 | 0.37349 | 0.015107 | 0.253 | 0.14924 | 0.014649 | 0
17.7107 | 97.8729 | 4.6327 | 0.37349 | 0.015107 | 0.253 | 0.15046 | 0.014344 | 0
17.802 | 98.2391 | 4.6327 | 0.37349 | 0.015107 | 0.253 | 0.15046 | 0.014649 | 0
17.8933 | 98.6053 | 4.6327 | 0.37349 | 0.015107 | 0.253 | 0.15168 | 0.014649 | 0
17.9846 | 98.9715 | 4.6327 | 0.37349 | 0.015107 | 0.25391 | 0.15137 | 0.014344 | 0
18.0759 | 99.1546 | 4.6358 | 0.37349 | 0.015107 | 0.25361 | 0.15168 | 0.014649 | 0
18.1672 | 99.4293 | 4.6358 | 0.37352 | 0.015107 | 0.25178 | 0.15015 | 0.014344 | 0
18.2585 | 99.6124 | 4.6358 | 0.37352 | 0.015107 | 0.25422 | 0.15168 | 0.014649 | 0
18.3497 | 99.9786 | 4.6358 | 0.37349 | 0.015107 | 0.25391 | 0.15198 | 0.014039 | 0
18.441 | 100.4364 | 4.6358 | 0.37349 | 0.015107 | 0.25391 | 0.15107 | 0.014344 | 0
18.5323 | 100.7111 | 4.6388 | 0.37349 | 0.015107 | 0.25483 | 0.15076 | 0.014649 | 0
18.6236 | 101.1689 | 4.6388 | 0.37349 | 0.015107 | 0.25575 | 0.15107 | 0.014649 | 0
18.7149 | 101.5351 | 4.6388 | 0.37349 | 0.015107 | 0.253 | 0.15198 | 0.014649 | 0
18.8062 | 101.9013 | 4.6388 | 0.37349 | 0.015107 | 0.25361 | 0.15107 | 0.014954 | 0
18.8975 | 102.176 | 4.6388 | 0.37349 | 0.015107 | 0.25269 | 0.15137 | 0.014649 | 0
18.9888 | 102.5422 | 4.6419 | 0.37349 | 0.015107 | 0.25361 | 0.15107 | 0.014344 | 0
19.0801 | 102.7253 | 4.6419 | 0.37349 | 0.015107 | 0.25391 | 0.15137 | 0.014344 | 0
19.1714 | 103.0915 | 4.6419 | 0.37349 | 0.015107 | 0.25239 | 0.14985 | 0.014649 | 0
19.2627 | 103.3662 | 4.6419 | 0.37349 | 0.015107 | 0.25483 | 0.15137 | 0.014649 | 0
19.354 | 103.6409 | 4.6419 | 0.37349 | 0.015107 | 0.25513 | 0.15229 | 0.014344 | 0
19.4453 | 104.0986 | 4.6419 | 0.37349 | 0.015107 | 0.25422 | 0.15198 | 0.014954 | 0
19.5365 | 104.4649 | 4.6449 | 0.37349 | 0.015107 | 0.25483 | 0.15259 | 0.014954 | 0
19.6278 | 104.8311 | 4.6449 | 0.37349 | 0.015107 | 0.25452 | 0.15229 | 0.014649 | 0
19.7191 | 105.1973 | 4.6449 | 0.37349 | 0.015107 | 0.25178 | 0.14985 | 0.014649 | 0
19.8104 | 105.5635 | 4.6449 | 0.37349 | 0.015107 | 0.2533 | 0.15137 | 0.014954 | 0
19.9017 | 105.8382 | 4.648 | 0.37349 | 0.015107 | 0.25239 | 0.15168 | 0.014344 | 0
19.993 | 106.2044 | 4.648 | 0.37349 | 0.015076 | 0.25391 | 0.15168 | 0.014344 | 0
20.0843 | 106.4791 | 4.648 | 0.37349 | 0.015107 | 0.2533 | 0.14954 | 0.014344 | 0
20.1756 | 106.6622 | 4.648 | 0.37349 | 0.015107 | 0.25391 | 0.14954 | 0.014649 | 0
20.2669 | 106.9369 | 4.648 | 0.37349 | 0.015107 | 0.25483 | 0.15229 | 0.014954 | 0
20.3582 | 107.3031 | 4.648 | 0.37349 | 0.015107 | 0.25391 | 0.15137 | 0.014649 | 0
20.4495 | 107.7609 | 4.648 | 0.37349 | 0.015107 | 0.25422 | 0.15198 | 0.014954 | 0
20.5408 | 108.1271 | 4.651 | 0.37349 | 0.015107 | 0.25391 | 0.15198 | 0.014649 | 0
20.6321 | 108.4933 | 4.651 | 0.37349 | 0.015107 | 0.25208 | 0.15015 | 0.014954 | 0
20.7233 | 108.8595 | 4.651 | 0.37349 | 0.015107 | 0.25269 | 0.14985 | 0.014344 | 0
20.8146 | 109.2257 | 4.651 | 0.37349 | 0.015107 | 0.25391 | 0.15107 | 0.014344 | 0
20.9059 | 109.592 | 4.651 | 0.37352 | 0.015107 | 0.25422 | 0.15168 | 0.014344 | 0
20.9972 | 109.7751 | 4.6541 | 0.37349 | 0.015107 | 0.25361 | 0.15168 | 0.014344 | 0
21.0885 | 110.0497 | 4.6541 | 0.37349 | 0.015107 | 0.25483 | 0.15015 | 0.014649 | 0
21.1798 | 110.3244 | 4.6541 | 0.37349 | 0.015107 | 0.25361 | 0.15229 | 0.014954 | 0
21.2711 | 110.5075 | 4.6541 | 0.37349 | 0.015107 | 0.25239 | 0.14985 | 0.014344 | 0
21.3624 | 110.9653 | 4.6541 | 0.37349 | 0.015107 | 0.25361 | 0.15198 | 0.014954 | 0
21.4537 | 111.4231 | 4.6541 | 0.37349 | 0.015107 | 0.25391 | 0.15229 | 0.014649 | 0
21.545 | 111.8809 | 4.6571 | 0.37349 | 0.015107 | 0.2533 | 0.15107 | 0.014344 | 0
21.6363 | 112.1555 | 4.6571 | 0.37349 | 0.015107 | 0.25361 | 0.15015 | 0.014649 | 0
21.7276 | 112.5217 | 4.6571 | 0.37349 | 0.015076 | 0.25422 | 0.15076 | 0.014344 | 0
21.8189 | 112.888 | 4.6571 | 0.37349 | 0.015107 | 0.2533 | 0.15076 | 0.014344 | 0
21.9101 | 113.1626 | 4.6602 | 0.37349 | 0.015107 | 0.25391 | 0.15076 | 0.014954 | 0
22.0014 | 113.3457 | 4.6602 | 0.37349 | 0.015107 | 0.25391 | 0.15107 | 0.014649 | 0
22.0927 | 113.712 | 4.6602 | 0.37349 | 0.015107 | 0.25391 | 0.15229 | 0.014344 | 0
22.184 | 113.9866 | 4.6602 | 0.37349 | 0.015107 | 0.25239 | 0.14954 | 0.014954 | 0
22.2753 | 114.1697 | 4.6602 | 0.37349 | 0.015107 | 0.25117 | 0.14985 | 0.014954 | 0
22.3666 | 114.6275 | 4.6602 | 0.37349 | 0.015107 | 0.25391 | 0.15198 | 0.014649 | 0
22.4579 | 115.0853 | 4.6632 | 0.37352 | 0.015107 | 0.2533 | 0.15137 | 0.014649 | 0
22.5492 | 115.5431 | 4.6632 | 0.37349 | 0.015107 | 0.25422 | 0.15198 | 0.014344 | 0
22.6405 | 115.8177 | 4.6632 | 0.37349 | 0.015076 | 0.25544 | 0.15076 | 0.014649 | 0
22.7318 | 116.184 | 4.6632 | 0.37349 | 0.015076 | 0.25361 | 0.15137 | 0.014039 | 0
22.8231 | 116.5502 | 4.6663 | 0.37349 | 0.015076 | 0.2533 | 0.15076 | 0.014344 | 0
22.9144 | 116.8249 | 4.6663 | 0.37349 | 0.015076 | 0.253 | 0.15076 | 0.014649 | 0
23.0057 | 117.1911 | 4.6663 | 0.37349 | 0.015076 | 0.25391 | 0.15229 | 0.014649 | 0
23.0969 | 117.2826 | 4.6663 | 0.37349 | 0.015076 | 0.25391 | 0.15137 | 0.014344 | 0
23.1882 | 117.5573 | 4.6663 | 0.37349 | 0.015107 | 0.25208 | 0.14985 | 0.014649 | 0
23.2795 | 117.9235 | 4.6663 | 0.37349 | 0.015107 | 0.25452 | 0.15198 | 0.014954 | 0
23.3708 | 118.3813 | 4.6663 | 0.37349 | 0.015107 | 0.25422 | 0.15168 | 0.014954 | 0
23.4621 | 118.8391 | 4.6693 | 0.37349 | 0.015107 | 0.25452 | 0.15198 | 0.014649 | 0
23.5534 | 119.2053 | 4.6693 | 0.37349 | 0.015107 | 0.25544 | 0.15168 | 0.014649 | 0
23.6447 | 119.5715 | 4.6693 | 0.37349 | 0.015107 | 0.25483 | 0.15229 | 0.014649 | 0
23.736 | 119.9377 | 4.6693 | 0.37349 | 0.015107 | 0.25208 | 0.15015 | 0.014649 | 0
23.8273 | 120.304 | 4.6724 | 0.37349 | 0.015107 | 0.2533 | 0.15137 | 0.014954 | 0
23.9186 | 120.4871 | 4.6724 | 0.37349 | 0.015107 | 0.253 | 0.15137 | 0.014954 | 0
24.0099 | 120.8533 | 4.6724 | 0.37349 | 0.015107 | 0.25422 | 0.15076 | 0.014344 | 0
24.1012 | 121.0364 | 4.6724 | 0.37349 | 0.015107 | 0.253 | 0.15107 | 0.014039 | 0
24.1925 | 121.3111 | 4.6724 | 0.37349 | 0.015107 | 0.25391 | 0.15046 | 0.014649 | 0
24.2837 | 121.7689 | 4.6724 | 0.37349 | 0.015107 | 0.25483 | 0.15198 | 0.014649 | 0
24.375 | 122.1351 | 4.6724 | 0.37349 | 0.015107 | 0.253 | 0.15107 | 0.014649 | 0
24.4663 | 122.5929 | 4.6754 | 0.37349 | 0.015107 | 0.25391 | 0.15076 | 0.014954 | 0
24.5576 | 122.9591 | 4.6754 | 0.37349 | 0.015107 | 0.253 | 0.15198 | 0.014649 | 0
24.6489 | 123.3253 | 4.6754 | 0.37349 | 0.015107 | 0.2533 | 0.15137 | 0.014344 | 0
24.7402 | 123.6 | 4.6754 | 0.37349 | 0.015107 | 0.253 | 0.14954 | 0.015259 | 0
24.8315 | 123.9662 | 4.6785 | 0.37352 | 0.015107 | 0.2533 | 0.15107 | 0.014649 | 0
24.9228 | 124.1493 | 4.6785 | 0.37352 | 0.015107 | 0.253 | 0.15107 | 0.014344 | 0
25.0141 | 124.424 | 4.6785 | 0.37352 | 0.015107 | 0.2533 | 0.15137 | 0.014344 | 0
25.1054 | 124.6986 | 4.6785 | 0.37349 | 0.015107 | 0.25452 | 0.15076 | 0.014954 | 0
25.1967 | 124.7902 | 4.6785 | 0.37349 | 0.015107 | 0.25483 | 0.15198 | 0.014039 | 0
25.288 | 125.3395 | 4.6785 | 0.37349 | 0.015107 | 0.25178 | 0.14985 | 0.014344 | 0
25.3793 | 125.8889 | 4.6815 | 0.37349 | 0.015107 | 0.2533 | 0.15168 | 0.014344 | 0
25.4705 | 126.2551 | 4.6815 | 0.37352 | 0.015107 | 0.2533 | 0.15259 | 0.014649 | 0
25.5618 | 126.7129 | 4.6815 | 0.37349 | 0.015107 | 0.25361 | 0.15076 | 0.014039 | 0
25.6531 | 126.9875 | 4.6815 | 0.37349 | 0.015107 | 0.25483 | 0.15076 | 0.014649 | 0
25.7444 | 127.3537 | 4.6846 | 0.37352 | 0.015107 | 0.25513 | 0.15137 | 0.014649 | 0
25.8357 | 127.6284 | 4.6846 | 0.37352 | 0.015107 | 0.25391 | 0.15107 | 0.014039 | 0
25.927 | 127.9031 | 4.6846 | 0.37352 | 0.015107 | 0.25361 | 0.15168 | 0.014344 | 0
26.0183 | 128.0862 | 4.6846 | 0.37352 | 0.015107 | 0.25391 | 0.15107 | 0.014649 | 0
26.1096 | 128.3609 | 4.6846 | 0.37352 | 0.015107 | 0.25391 | 0.15229 | 0.014039 | 0
26.2009 | 128.6355 | 4.6846 | 0.37352 | 0.015107 | 0.25147 | 0.14954 | 0.014649 | 0
26.2922 | 129.0017 | 4.6846 | 0.37352 | 0.015107 | 0.25208 | 0.14954 | 0.014344 | 0
26.3835 | 129.5511 | 4.6876 | 0.37352 | 0.015107 | 0.25422 | 0.15198 | 0.014344 | 0
26.4748 | 130.0089 | 4.6876 | 0.37352 | 0.015107 | 0.25452 | 0.15107 | 0.014649 | 0
26.5661 | 130.3751 | 4.6876 | 0.37352 | 0.015107 | 0.25452 | 0.15168 | 0.014039 | 0
26.6573 | 130.7413 | 4.6876 | 0.37352 | 0.015107 | 0.25544 | 0.15168 | 0.014649 | 0
26.7486 | 131.1075 | 4.6907 | 0.37352 | 0.015107 | 0.25513 | 0.15168 | 0.014344 | 0
26.8399 | 131.3822 | 4.6907 | 0.37352 | 0.015107 | 0.25178 | 0.15015 | 0.014344 | 0
26.9312 | 131.5653 | 4.6907 | 0.37352 | 0.015107 | 0.25361 | 0.15137 | 0.014649 | 0
27.0225 | 131.7484 | 4.6907 | 0.37352 | 0.015107 | 0.2533 | 0.15137 | 0.014954 | 0
27.1138 | 132.0231 | 4.6907 | 0.37352 | 0.015107 | 0.2533 | 0.15229 | 0.014954 | 0
27.2051 | 132.3893 | 4.6907 | 0.37352 | 0.015107 | 0.25361 | 0.15015 | 0.014649 | 0
27.2964 | 132.7555 | 4.6907 | 0.37349 | 0.015107 | 0.25391 | 0.15107 | 0.014649 | 0
27.3877 | 133.3048 | 4.6937 | 0.37349 | 0.015107 | 0.25422 | 0.15168 | 0.014649 | 0
27.479 | 133.7626 | 4.6937 | 0.37349 | 0.015107 | 0.25452 | 0.15229 | 0.014649 | 0
27.5703 | 134.1288 | 4.6937 | 0.37352 | 0.015107 | 0.25452 | 0.15259 | 0.014649 | 0
27.6616 | 134.4951 | 4.6937 | 0.37349 | 0.015107 | 0.25361 | 0.15107 | 0.014649 | 0
27.7528 | 134.7697 | 4.6937 | 0.37349 | 0.015107 | 0.25147 | 0.15015 | 0.014039 | 0
27.8441 | 135.0444 | 4.6937 | 0.37349 | 0.015107 | 0.2533 | 0.15015 | 0.014649 | 0
27.9354 | 135.2275 | 4.6968 | 0.37349 | 0.015107 | 0.253 | 0.15107 | 0.014649 | 0
28.0267 | 135.5022 | 4.6968 | 0.37349 | 0.015107 | 0.2533 | 0.15137 | 0.014649 | 0
28.118 | 135.5937 | 4.6968 | 0.37349 | 0.015107 | 0.25361 | 0.15015 | 0.014649 | 0
28.2093 | 136.0515 | 4.6968 | 0.37349 | 0.015107 | 0.25452 | 0.15137 | 0.014039 | 0
28.3006 | 136.6008 | 4.6968 | 0.37349 | 0.015107 | 0.253 | 0.15107 | 0.014954 | 0
28.3919 | 136.9671 | 4.6999 | 0.37352 | 0.015107 | 0.25239 | 0.14954 | 0.014649 | 0
28.4832 | 137.5164 | 4.6999 | 0.37349 | 0.015107 | 0.25391 | 0.15198 | 0.014649 | 0
28.5745 | 137.7911 | 4.6999 | 0.37349 | 0.015107 | 0.253 | 0.15076 | 0.014954 | 0
28.6658 | 138.2488 | 4.6999 | 0.37349 | 0.015107 | 0.25361 | 0.15137 | 0.014649 | 0
28.7571 | 138.5235 | 4.6999 | 0.37349 | 0.015107 | 0.25452 | 0.15046 | 0.014344 | 0
28.8484 | 138.7982 | 4.6999 | 0.37349 | 0.015107 | 0.2533 | 0.15076 | 0.014649 | 0
28.9396 | 138.9813 | 4.6999 | 0.37349 | 0.015107 | 0.25422 | 0.15198 | 0.014649 | 0
29.0309 | 139.1644 | 4.7029 | 0.37352 | 0.015107 | 0.25361 | 0.15137 | 0.014649 | 0
29.1222 | 139.5306 | 4.7029 | 0.37349 | 0.015107 | 0.25391 | 0.15107 | 0.014344 | 0
29.2135 | 139.7137 | 4.7029 | 0.37352 | 0.015107 | 0.25422 | 0.15198 | 0.014649 | 0
29.3048 | 140.2631 | 4.7029 | 0.37352 | 0.015107 | 0.25117 | 0.14954 | 0.014649 | 0
29.3961 | 140.6293 | 4.7029 | 0.37349 | 0.015107 | 0.2533 | 0.15015 | 0.014954 | 0
29.4874 | 141.1786 | 4.706 | 0.37349 | 0.015107 | 0.25391 | 0.15168 | 0.014649 | 0
29.5787 | 141.5448 | 4.706 | 0.37352 | 0.015107 | 0.25391 | 0.15229 | 0.014344 | 0
29.67 | 142.0026 | 4.706 | 0.37352 | 0.015107 | 0.25361 | 0.15229 | 0.014649 | 0
29.7613 | 142.2773 | 4.706 | 0.37349 | 0.015107 | 0.25544 | 0.15137 | 0.014954 | 0
29.8526 | 142.4604 | 4.706 | 0.37349 | 0.015107 | 0.2533 | 0.15198 | 0.014344 | 0
29.9439 | 142.6435 | 4.706 | 0.37349 | 0.015107 | 0.25239 | 0.14954 | 0.014649 | 0
30.0352 | 142.8266 | 4.709 | 0.37352 | 0.015107 | 0.253 | 0.15107 | 0.014649 | 0
30.1264 | 143.1013 | 4.709 | 0.37352 | 0.015107 | 0.25422 | 0.15168 | 0.014649 | 0
30.2177 | 143.376 | 4.709 | 0.37352 | 0.015107 | 0.2533 | 0.15137 | 0.014344 | 0
30.309 | 144.0168 | 4.709 | 0.37349 | 0.015107 | 0.25361 | 0.15107 | 0.014649 | 0
30.4003 | 144.5662 | 4.709 | 0.37349 | 0.015107 | 0.25452 | 0.15198 | 0.014344 | 0
30.4916 | 144.9324 | 4.7121 | 0.37349 | 0.015107 | 0.25422 | 0.15137 | 0.014649 | 0
30.5829 | 145.2986 | 4.7121 | 0.37349 | 0.015107 | 0.25452 | 0.15198 | 0.014039 | 0
30.6742 | 145.6648 | 4.7121 | 0.37349 | 0.015107 | 0.25452 | 0.15168 | 0.014649 | 0
30.7655 | 146.0311 | 4.7121 | 0.37349 | 0.015107 | 0.25361 | 0.15168 | 0.014649 | 0
30.8568 | 146.2142 | 4.7121 | 0.37349 | 0.015107 | 0.25178 | 0.14924 | 0.014649 | 0
30.9481 | 146.3973 | 4.7121 | 0.37349 | 0.015107 | 0.2533 | 0.15137 | 0.014039 | 0
31.0394 | 146.5804 | 4.7121 | 0.37349 | 0.015107 | 0.25361 | 0.15229 | 0.014649 | 0
31.1307 | 146.8551 | 4.7151 | 0.37349 | 0.015107 | 0.25361 | 0.15137 | 0.014649 | 0
31.222 | 147.3128 | 4.7151 | 0.37349 | 0.015107 | 0.25422 | 0.15046 | 0.014344 | 0
31.3132 | 147.6791 | 4.7151 | 0.37349 | 0.015107 | 0.25483 | 0.15076 | 0.014344 | 0
31.4045 | 148.2284 | 4.7151 | 0.37352 | 0.015107 | 0.25361 | 0.15168 | 0.014344 | 0
31.4958 | 148.6862 | 4.7151 | 0.37352 | 0.015107 | 0.25422 | 0.15229 | 0.014344 | 0
31.5871 | 149.0524 | 4.7182 | 0.37352 | 0.015107 | 0.25361 | 0.15198 | 0.014344 | 0
31.6784 | 149.4186 | 4.7182 | 0.37352 | 0.015107 | 0.25361 | 0.15168 | 0.015259 | 0
31.7697 | 149.6933 | 4.7182 | 0.37352 | 0.015107 | 0.253 | 0.14893 | 0.014649 | 0
31.861 | 149.968 | 4.7182 | 0.37349 | 0.015107 | 0.25422 | 0.15015 | 0.014344 | 0
31.9523 | 150.1511 | 4.7182 | 0.37352 | 0.015107 | 0.25361 | 0.15198 | 0.014344 | 0
32.0436 | 150.3342 | 4.7182 | 0.37352 | 0.015107 | 0.253 | 0.15198 | 0.015564 | 0
32.1349 | 150.5173 | 4.7182 | 0.37349 | 0.015107 | 0.253 | 0.15107 | 0.014344 | 0
32.2262 | 150.9751 | 4.7182 | 0.37349 | 0.015107 | 0.25422 | 0.15107 | 0.014649 | 0
32.3175 | 151.3413 | 4.7212 | 0.37349 | 0.015107 | 0.25391 | 0.15198 | 0.014344 | 0
32.4088 | 151.9822 | 4.7212 | 0.37349 | 0.015107 | 0.25147 | 0.14985 | 0.014039 | 0
32.5 | 152.44 | 4.7212 | 0.37349 | 0.015107 | 0.25391 | 0.15168 | 0.014649 | 0
32.5913 | 152.8062 | 4.7243 | 0.37352 | 0.015107 | 0.25452 | 0.15137 | 0.014954 | 0
32.6826 | 153.1724 | 4.7243 | 0.37352 | 0.015107 | 0.25391 | 0.1529 | 0.014954 | 0
32.7739 | 153.4471 | 4.7243 | 0.37349 | 0.015107 | 0.25483 | 0.15046 | 0.014649 | 0
32.8652 | 153.7217 | 4.7243 | 0.37349 | 0.015107 | 0.25513 | 0.15198 | 0.014649 | 0
32.9565 | 153.8133 | 4.7243 | 0.37352 | 0.015107 | 0.253 | 0.15168 | 0.014649 | 0
33.0478 | 153.9964 | 4.7243 | 0.37349 | 0.015137 | 0.253 | 0.15076 | 0.014649 | 0
33.1391 | 154.1795 | 4.7243 | 0.37352 | 0.015107 | 0.25361 | 0.15198 | 0.014649 | 0
33.2304 | 154.7288 | 4.7243 | 0.37349 | 0.015107 | 0.25452 | 0.15137 | 0.014649 | 0
33.3217 | 155.2782 | 4.7273 | 0.37349 | 0.015107 | 0.25178 | 0.14954 | 0.014649 | 0
33.413 | 155.6444 | 4.7273 | 0.37349 | 0.015107 | 0.25361 | 0.15046 | 0.014649 | 0
33.5043 | 156.1937 | 4.7273 | 0.37352 | 0.015107 | 0.25483 | 0.15168 | 0.014954 | 0
33.5956 | 156.56 | 4.7304 | 0.37352 | 0.015107 | 0.253 | 0.15259 | 0.014039 | 0
33.6868 | 156.9262 | 4.7304 | 0.37352 | 0.015107 | 0.25452 | 0.15198 | 0.014649 | 0
33.7781 | 157.2008 | 4.7304 | 0.37349 | 0.015107 | 0.25391 | 0.15107 | 0.014039 | 0
33.8694 | 157.384 | 4.7304 | 0.37349 | 0.015107 | 0.2533 | 0.15107 | 0.014344 | 0
33.9607 | 157.6586 | 4.7304 | 0.37349 | 0.015107 | 0.25147 | 0.14924 | 0.014344 | 0
34.052 | 157.7502 | 4.7304 | 0.37349 | 0.015107 | 0.25361 | 0.15137 | 0.014954 | 0
34.1433 | 158.1164 | 4.7304 | 0.37349 | 0.015107 | 0.25361 | 0.15137 | 0.014649 | 0
34.2346 | 158.4826 | 4.7304 | 0.37349 | 0.015107 | 0.25452 | 0.15198 | 0.014954 | 0
34.3259 | 159.032 | 4.7334 | 0.37349 | 0.015107 | 0.2533 | 0.15046 | 0.014649 | 0
34.4172 | 159.5813 | 4.7334 | 0.37349 | 0.015107 | 0.25391 | 0.15259 | 0.014344 | 0
34.5085 | 159.856 | 4.7334 | 0.37349 | 0.015107 | 0.2533 | 0.15137 | 0.014649 | 0
34.5998 | 160.3137 | 4.7334 | 0.37349 | 0.015107 | 0.25452 | 0.15229 | 0.014649 | 0
34.6911 | 160.68 | 4.7365 | 0.37349 | 0.015107 | 0.25513 | 0.15229 | 0.014649 | 0
34.7824 | 161.0462 | 4.7365 | 0.37349 | 0.015107 | 0.2533 | 0.15168 | 0.014649 | 0
34.8736 | 161.2293 | 4.7365 | 0.37349 | 0.015107 | 0.25239 | 0.14924 | 0.014649 | 0
34.9649 | 161.4124 | 4.7365 | 0.37349 | 0.015107 | 0.25422 | 0.15015 | 0.014649 | 0
35.0562 | 161.5955 | 4.7365 | 0.37349 | 0.015107 | 0.253 | 0.15168 | 0.014649 | 0
35.1475 | 161.9617 | 4.7365 | 0.37349 | 0.015107 | 0.25269 | 0.15076 | 0.014649 | 0
35.2388 | 162.2364 | 4.7365 | 0.37349 | 0.015107 | 0.2533 | 0.15076 | 0.014954 | 0
35.3301 | 162.7857 | 4.7395 | 0.37349 | 0.015076 | 0.25391 | 0.15107 | 0.014344 | 0
35.4214 | 163.3351 | 4.7395 | 0.37349 | 0.015107 | 0.2533 | 0.15076 | 0.014954 | 0
35.5127 | 163.6097 | 4.7395 | 0.37349 | 0.015107 | 0.25239 | 0.15046 | 0.014649 | 0
35.604 | 164.0675 | 4.7395 | 0.37349 | 0.015107 | 0.25422 | 0.15198 | 0.014649 | 0
35.6953 | 164.4337 | 4.7426 | 0.37349 | 0.015107 | 0.2533 | 0.15137 | 0.014954 | 0
35.7866 | 164.8 | 4.7426 | 0.37349 | 0.015107 | 0.25422 | 0.15198 | 0.014649 | 0
35.8779 | 164.9831 | 4.7426 | 0.37349 | 0.015107 | 0.25361 | 0.15076 | 0.014344 | 0
35.9692 | 165.0746 | 4.7426 | 0.37349 | 0.015107 | 0.253 | 0.15137 | 0.014649 | 0
36.0604 | 165.3493 | 4.7426 | 0.37349 | 0.015107 | 0.253 | 0.15229 | 0.014344 | 0
36.1517 | 165.624 | 4.7426 | 0.37349 | 0.015107 | 0.25361 | 0.15076 | 0.014344 | 0
36.243 | 166.0817 | 4.7426 | 0.37349 | 0.015107 | 0.25422 | 0.15229 | 0.014649 | 0
36.3343 | 166.448 | 4.7426 | 0.37349 | 0.015107 | 0.25422 | 0.15137 | 0.014344 | 0
36.4256 | 166.9973 | 4.7456 | 0.37349 | 0.015107 | 0.25239 | 0.14954 | 0.014344 | 0
36.5169 | 167.4551 | 4.7456 | 0.37349 | 0.015107 | 0.25361 | 0.15198 | 0.014649 | 0
36.6082 | 167.8213 | 4.7456 | 0.37352 | 0.015107 | 0.25361 | 0.15168 | 0.014649 | 0
36.6995 | 168.1875 | 4.7456 | 0.37349 | 0.015107 | 0.25361 | 0.15229 | 0.014649 | 0
36.7908 | 168.4622 | 4.7456 | 0.37349 | 0.015107 | 0.25575 | 0.15137 | 0.014954 | 0
36.8821 | 168.7368 | 4.7487 | 0.37349 | 0.015107 | 0.25513 | 0.15137 | 0.014649 | 0
36.9734 | 168.9199 | 4.7487 | 0.37349 | 0.015107 | 0.25361 | 0.15137 | 0.014039 | 0
37.0647 | 169.1031 | 4.7487 | 0.37349 | 0.015107 | 0.2533 | 0.15046 | 0.014649 | 0
37.156 | 169.3777 | 4.7487 | 0.37349 | 0.015076 | 0.2533 | 0.15137 | 0.014344 | 0
37.2472 | 169.8355 | 4.7487 | 0.37349 | 0.015076 | 0.25361 | 0.15229 | 0.014344 | 0
37.3385 | 170.3848 | 4.7487 | 0.37352 | 0.015076 | 0.25239 | 0.14893 | 0.014344 | 0
37.4298 | 170.7511 | 4.7517 | 0.37349 | 0.015107 | 0.25269 | 0.15015 | 0.014954 | 0
37.5211 | 171.2088 | 4.7517 | 0.37349 | 0.015107 | 0.25422 | 0.15198 | 0.014344 | 0
37.6124 | 171.5751 | 4.7517 | 0.37352 | 0.015107 | 0.25422 | 0.15137 | 0.014344 | 0
37.7037 | 172.0328 | 4.7517 | 0.37349 | 0.015107 | 0.25422 | 0.15259 | 0.014344 | 0
37.795 | 172.2159 | 4.7517 | 0.37349 | 0.015107 | 0.25452 | 0.15168 | 0.014649 | 0
37.8863 | 172.4906 | 4.7517 | 0.37352 | 0.015107 | 0.25361 | 0.15137 | 0.014344 | 0
37.9776 | 172.5822 | 4.7517 | 0.37349 | 0.015107 | 0.25178 | 0.14954 | 0.014649 | 0
38.0689 | 172.7653 | 4.7548 | 0.37352 | 0.015107 | 0.25361 | 0.15015 | 0.014954 | 0
38.1602 | 173.0399 | 4.7548 | 0.37349 | 0.015107 | 0.25269 | 0.15076 | 0.014649 | 0
38.2515 | 173.4977 | 4.7548 | 0.37352 | 0.015107 | 0.25361 | 0.15107 | 0.014649 | 0
38.3428 | 174.1386 | 4.7548 | 0.37352 | 0.015107 | 0.25422 | 0.14954 | 0.014954 | 0
38.434 | 174.4133 | 4.7548 | 0.37352 | 0.015076 | 0.25422 | 0.15107 | 0.014344 | 0
38.5253 | 174.9626 | 4.7578 | 0.37352 | 0.015107 | 0.25361 | 0.15137 | 0.014649 | 0
38.6166 | 175.4204 | 4.7578 | 0.37349 | 0.015107 | 0.253 | 0.15168 | 0.014344 | 0
38.7079 | 175.7866 | 4.7578 | 0.37349 | 0.015107 | 0.253 | 0.15259 | 0.014954 | 0
38.7992 | 176.0613 | 4.7578 | 0.37349 | 0.015107 | 0.25361 | 0.15107 | 0.014344 | 0
38.8905 | 176.1528 | 4.7578 | 0.37352 | 0.015107 | 0.25208 | 0.14985 | 0.014649 | 0
38.9818 | 176.4275 | 4.7578 | 0.37349 | 0.015107 | 0.25513 | 0.15107 | 0.014649 | 0
39.0731 | 176.5191 | 4.7578 | 0.37352 | 0.015107 | 0.25361 | 0.15076 | 0.014649 | 0
39.1644 | 176.9768 | 4.7578 | 0.37352 | 0.015107 | 0.253 | 0.15137 | 0.014344 | 0
39.2557 | 177.3431 | 4.7609 | 0.37349 | 0.015076 | 0.25391 | 0.15107 | 0.014649 | 0
39.347 | 177.8008 | 4.7609 | 0.37349 | 0.015076 | 0.25391 | 0.15046 | 0.014649 | 0
39.4383 | 178.3502 | 4.7609 | 0.37349 | 0.015107 | 0.25361 | 0.15076 | 0.014954 | 0
39.5296 | 178.7164 | 4.7609 | 0.37349 | 0.015107 | 0.25117 | 0.14985 | 0.014649 | 0
39.6208 | 179.1742 | 4.7639 | 0.37349 | 0.015076 | 0.25361 | 0.15107 | 0.014344 | 0
39.7121 | 179.5404 | 4.7639 | 0.37349 | 0.015076 | 0.25361 | 0.15137 | 0.014649 | 0
39.8034 | 179.8151 | 4.7639 | 0.37349 | 0.015107 | 0.25391 | 0.15168 | 0.014344 | 0
39.8947 | 179.9982 | 4.7639 | 0.37349 | 0.015107 | 0.25452 | 0.15107 | 0.014649 | 0
39.986 | 180.0897 | 4.7639 | 0.37352 | 0.015107 | 0.25361 | 0.15046 | 0.014649 | 0
40.0773 | 180.2728 | 4.7639 | 0.37352 | 0.015107 | 0.25361 | 0.15107 | 0.014649 | 0
40.1686 | 180.6391 | 4.7639 | 0.37352 | 0.015107 | 0.2533 | 0.15137 | 0.014039 | 0
40.2599 | 181.0053 | 4.767 | 0.37352 | 0.015107 | 0.25361 | 0.15107 | 0.014344 | 0
40.3512 | 181.5546 | 4.767 | 0.37352 | 0.015107 | 0.25452 | 0.15076 | 0.014344 | 0
40.4425 | 182.1039 | 4.767 | 0.37352 | 0.015107 | 0.25239 | 0.14924 | 0.014344 | 0
40.5338 | 182.3786 | 4.767 | 0.37352 | 0.015107 | 0.25361 | 0.14985 | 0.014344 | 0
40.6251 | 182.9279 | 4.767 | 0.37352 | 0.015107 | 0.25391 | 0.1529 | 0.014649 | 0
40.7164 | 183.2942 | 4.767 | 0.37352 | 0.015107 | 0.25391 | 0.15107 | 0.014649 | 0
40.8076 | 183.5688 | 4.77 | 0.37352 | 0.015107 | 0.25422 | 0.15137 | 0.014649 | 0
40.8989 | 183.7519 | 4.77 | 0.37352 | 0.015107 | 0.25452 | 0.15259 | 0.014649 | 0
40.9902 | 183.9351 | 4.77 | 0.37352 | 0.015107 | 0.25391 | 0.15046 | 0.014344 | 0
41.0815 | 184.1182 | 4.77 | 0.37352 | 0.015107 | 0.25239 | 0.15015 | 0.014649 | 0
41.1728 | 184.4844 | 4.77 | 0.37352 | 0.015107 | 0.25361 | 0.15168 | 0.014954 | 0
41.2641 | 184.9422 | 4.77 | 0.37352 | 0.015107 | 0.25269 | 0.15168 | 0.014649 | 0
41.3554 | 185.2168 | 4.7731 | 0.37352 | 0.015107 | 0.25361 | 0.15168 | 0.014344 | 0
41.4467 | 185.8577 | 4.7731 | 0.37352 | 0.015107 | 0.25361 | 0.14924 | 0.014649 | 0
41.538 | 186.3155 | 4.7731 | 0.37352 | 0.015107 | 0.25452 | 0.15168 | 0.014649 | 0
41.6293 | 186.6817 | 4.7731 | 0.37349 | 0.015107 | 0.25422 | 0.15229 | 0.014649 | 0
41.7206 | 187.0479 | 4.7731 | 0.37349 | 0.015076 | 0.25422 | 0.15107 | 0.014039 | 0
41.8119 | 187.3226 | 4.7731 | 0.37349 | 0.015076 | 0.25483 | 0.15137 | 0.014954 | 0
41.9032 | 187.5057 | 4.7731 | 0.37349 | 0.015076 | 0.25422 | 0.15107 | 0.014344 | 0
41.9944 | 187.6888 | 4.7731 | 0.37349 | 0.015107 | 0.25117 | 0.14893 | 0.014649 | 0
42.0857 | 187.8719 | 4.7761 | 0.37352 | 0.015107 | 0.25361 | 0.15168 | 0.014344 | 0
42.177 | 188.2382 | 4.7761 | 0.37352 | 0.015107 | 0.253 | 0.15137 | 0.014649 | 0
42.2683 | 188.6959 | 4.7761 | 0.37352 | 0.015107 | 0.25452 | 0.15168 | 0.014649 | 0
42.3596 | 189.2453 | 4.7761 | 0.37349 | 0.015107 | 0.25452 | 0.15046 | 0.014344 | 0
42.4509 | 189.5199 | 4.7792 | 0.37352 | 0.015107 | 0.25452 | 0.15046 | 0.014649 | 0
42.5422 | 190.0693 | 4.7792 | 0.37352 | 0.015107 | 0.25483 | 0.15198 | 0.014649 | 0
42.6335 | 190.5271 | 4.7792 | 0.37352 | 0.015107 | 0.25422 | 0.15259 | 0.014344 | 0
42.7248 | 190.8017 | 4.7792 | 0.37349 | 0.015107 | 0.25422 | 0.15168 | 0.014649 | 0
42.8161 | 191.0764 | 4.7792 | 0.37349 | 0.015107 | 0.2533 | 0.15107 | 0.014954 | 0
42.9074 | 191.2595 | 4.7792 | 0.37349 | 0.015107 | 0.253 | 0.15168 | 0.014954 | 0
42.9987 | 191.3511 | 4.7792 | 0.37349 | 0.015107 | 0.25422 | 0.14985 | 0.014649 | 0
43.09 | 191.5342 | 4.7792 | 0.37349 | 0.015107 | 0.25361 | 0.15168 | 0.014954 | 0
43.1812 | 191.9004 | 4.7823 | 0.37349 | 0.015076 | 0.253 | 0.15168 | 0.014649 | 0
43.2725 | 192.3582 | 4.7823 | 0.37349 | 0.015076 | 0.253 | 0.15046 | 0.014344 | 0
43.3638 | 192.9075 | 4.7823 | 0.37349 | 0.015107 | 0.25391 | 0.15076 | 0.014954 | 0
43.4551 | 193.2737 | 4.7823 | 0.37349 | 0.015107 | 0.25361 | 0.15168 | 0.014344 | 0
43.5464 | 193.8231 | 4.7853 | 0.37349 | 0.015107 | 0.25208 | 0.14985 | 0.014954 | 0
43.6377 | 194.2808 | 4.7853 | 0.37349 | 0.015076 | 0.25422 | 0.15229 | 0.014649 | 0
43.729 | 194.6471 | 4.7853 | 0.37349 | 0.015107 | 0.25391 | 0.15137 | 0.014954 | 0
43.8203 | 194.9217 | 4.7853 | 0.37349 | 0.015076 | 0.25391 | 0.15168 | 0.014649 | 0
43.9116 | 195.0133 | 4.7853 | 0.37349 | 0.015076 | 0.2533 | 0.15015 | 0.014954 | 0
44.0029 | 195.1964 | 4.7853 | 0.37349 | 0.015076 | 0.25513 | 0.15137 | 0.014649 | 0
44.0942 | 195.3795 | 4.7853 | 0.37349 | 0.015107 | 0.25269 | 0.15198 | 0.014344 | 0
44.1855 | 195.8373 | 4.7884 | 0.37349 | 0.015107 | 0.2533 | 0.15076 | 0.014344 | 0
44.2768 | 196.1119 | 4.7884 | 0.37349 | 0.015107 | 0.2533 | 0.15107 | 0.014649 | 0
44.368 | 196.6613 | 4.7884 | 0.37349 | 0.015107 | 0.25422 | 0.15137 | 0.014954 | 0
44.4593 | 197.2106 | 4.7884 | 0.37349 | 0.015107 | 0.25208 | 0.15015 | 0.014649 | 0
44.5506 | 197.4853 | 4.7884 | 0.37352 | 0.015107 | 0.25269 | 0.14924 | 0.014649 | 0
44.6419 | 198.0346 | 4.7914 | 0.37352 | 0.015107 | 0.25391 | 0.15229 | 0.014954 | 0
44.7332 | 198.4008 | 4.7914 | 0.37349 | 0.015107 | 0.25361 | 0.15137 | 0.014649 | 0
44.8245 | 198.6755 | 4.7914 | 0.37352 | 0.015107 | 0.2533 | 0.15198 | 0.014344 | 0
44.9158 | 198.7671 | 4.7914 | 0.37349 | 0.015107 | 0.25483 | 0.15229 | 0.014344 | 0
45.0071 | 198.8586 | 4.7914 | 0.37349 | 0.015107 | 0.25391 | 0.15076 | 0.014649 | 0
45.0984 | 199.1333 | 4.7914 | 0.37349 | 0.015107 | 0.25269 | 0.15015 | 0.014039 | 0
45.1897 | 199.4995 | 4.7914 | 0.37352 | 0.015107 | 0.25391 | 0.15168 | 0.014649 | 0
45.281 | 200.0488 | 4.7914 | 0.37349 | 0.015107 | 0.25361 | 0.15168 | 0.014649 | 0
45.3723 | 200.4151 | 4.7945 | 0.37352 | 0.015107 | 0.25391 | 0.15229 | 0.014649 | 0
45.4636 | 200.9644 | 4.7945 | 0.37349 | 0.015107 | 0.2533 | 0.14954 | 0.014649 | 0
45.5548 | 201.2391 | 4.7945 | 0.37349 | 0.015107 | 0.25361 | 0.14924 | 0.014344 | 0
45.6461 | 201.7884 | 4.7945 | 0.37352 | 0.015107 | 0.25452 | 0.15168 | 0.014344 | 0
45.7374 | 202.1546 | 4.7945 | 0.37349 | 0.015107 | 0.25422 | 0.15198 | 0.014649 | 0
45.8287 | 202.4293 | 4.7975 | 0.37349 | 0.015107 | 0.25422 | 0.15107 | 0.014649 | 0
45.92 | 202.6124 | 4.7975 | 0.37349 | 0.015107 | 0.25391 | 0.15229 | 0.014649 | 0
46.0113 | 202.7039 | 4.7975 | 0.37349 | 0.015107 | 0.25178 | 0.14954 | 0.014344 | 0
46.1026 | 202.9786 | 4.7975 | 0.37349 | 0.015076 | 0.25208 | 0.14893 | 0.014649 | 0
46.1939 | 203.3448 | 4.7975 | 0.37349 | 0.015076 | 0.253 | 0.15107 | 0.014954 | 0
46.2852 | 203.8026 | 4.7975 | 0.37352 | 0.015076 | 0.25452 | 0.15198 | 0.014954 | 0
46.3765 | 204.1688 | 4.7975 | 0.37349 | 0.015107 | 0.25391 | 0.15107 | 0.014344 | 0
46.4678 | 204.6266 | 4.8006 | 0.37352 | 0.015107 | 0.25452 | 0.15015 | 0.014649 | 0
46.5591 | 205.1759 | 4.8006 | 0.37352 | 0.015107 | 0.25422 | 0.15198 | 0.014344 | 0
46.6503 | 205.5422 | 4.8006 | 0.37352 | 0.015107 | 0.25269 | 0.15137 | 0.014954 | 0
46.7416 | 205.9999 | 4.8006 | 0.37352 | 0.015107 | 0.25391 | 0.15168 | 0.014954 | 0
46.8329 | 206.1831 | 4.8006 | 0.37352 | 0.015107 | 0.25361 | 0.15168 | 0.014344 | 0
46.9242 | 206.3662 | 4.8006 | 0.37352 | 0.015107 | 0.25361 | 0.15137 | 0.014954 | 0
47.0155 | 206.5493 | 4.8006 | 0.37352 | 0.015107 | 0.25361 | 0.14985 | 0.014954 | 0
47.1068 | 206.7324 | 4.8036 | 0.37352 | 0.015107 | 0.253 | 0.15107 | 0.014039 | 0
47.1981 | 207.0986 | 4.8036 | 0.37352 | 0.015107 | 0.25361 | 0.15198 | 0.014344 | 0
47.2894 | 207.5564 | 4.8036 | 0.37349 | 0.015107 | 0.253 | 0.15107 | 0.014039 | 0
47.3807 | 208.1057 | 4.8036 | 0.37349 | 0.015137 | 0.25391 | 0.15137 | 0.014649 | 0
47.472 | 208.3804 | 4.8067 | 0.37349 | 0.015137 | 0.25391 | 0.15198 | 0.014954 | 0
47.5633 | 208.9297 | 4.8067 | 0.37349 | 0.015137 | 0.25269 | 0.14985 | 0.014344 | 0
47.6546 | 209.3875 | 4.8067 | 0.37349 | 0.015107 | 0.25391 | 0.15229 | 0.014344 | 0
47.7459 | 209.7537 | 4.8067 | 0.37349 | 0.015107 | 0.25452 | 0.1529 | 0.014954 | 0
47.8371 | 210.0284 | 4.8067 | 0.37349 | 0.015107 | 0.2533 | 0.15168 | 0.014039 | 0
47.9284 | 210.1199 | 4.8067 | 0.37349 | 0.015107 | 0.2533 | 0.15046 | 0.014649 | 0
48.0197 | 210.3946 | 4.8067 | 0.37349 | 0.015107 | 0.25452 | 0.15107 | 0.014954 | 0
48.111 | 210.5777 | 4.8067 | 0.37349 | 0.015137 | 0.2533 | 0.15107 | 0.014344 | 0
48.2023 | 210.9439 | 4.8097 | 0.37349 | 0.015107 | 0.25361 | 0.15198 | 0.014344 | 0
48.2936 | 211.3102 | 4.8097 | 0.37349 | 0.015107 | 0.25361 | 0.15107 | 0.014649 | 0
48.3849 | 211.8595 | 4.8097 | 0.37349 | 0.015107 | 0.25391 | 0.15107 | 0.014649 | 0
48.4762 | 212.1342 | 4.8097 | 0.37349 | 0.015107 | 0.25361 | 0.15259 | 0.014649 | 0
48.5675 | 212.6835 | 4.8128 | 0.37349 | 0.015107 | 0.25086 | 0.14924 | 0.014649 | 0
48.6588 | 213.1413 | 4.8128 | 0.37349 | 0.015107 | 0.25483 | 0.15259 | 0.014649 | 0
48.7501 | 213.5075 | 4.8128 | 0.37352 | 0.015107 | 0.25391 | 0.1532 | 0.014954 | 0
48.8414 | 213.7822 | 4.8128 | 0.37349 | 0.015107 | 0.25391 | 0.15107 | 0.014649 | 0
48.9327 | 213.8737 | 4.8128 | 0.37349 | 0.015107 | 0.25452 | 0.15137 | 0.014344 | 0
49.0239 | 214.1484 | 4.8128 | 0.37349 | 0.015107 | 0.25544 | 0.15198 | 0.014344 | 0
49.1152 | 214.3315 | 4.8128 | 0.37349 | 0.015107 | 0.253 | 0.15107 | 0.014344 | 0
49.2065 | 214.6977 | 4.8158 | 0.37352 | 0.015107 | 0.2533 | 0.15198 | 0.014649 | 0
49.2978 | 215.0639 | 4.8158 | 0.37352 | 0.015107 | 0.25361 | 0.15137 | 0.014344 | 0
49.3891 | 215.5217 | 4.8158 | 0.37352 | 0.015107 | 0.25391 | 0.15168 | 0.014344 | 0
49.4804 | 216.071 | 4.8158 | 0.37352 | 0.015107 | 0.25239 | 0.14985 | 0.014344 | 0
49.5717 | 216.4373 | 4.8158 | 0.37352 | 0.015107 | 0.25422 | 0.14924 | 0.014649 | 0
49.663 | 216.9866 | 4.8189 | 0.37352 | 0.015107 | 0.25452 | 0.15168 | 0.014954 | 0
49.7543 | 217.3528 | 4.8189 | 0.37352 | 0.015107 | 0.25391 | 0.15229 | 0.014649 | 0
49.8456 | 217.5359 | 4.8189 | 0.37352 | 0.015107 | 0.25391 | 0.15259 | 0.014344 | 0
49.9369 | 217.719 | 4.8189 | 0.37352 | 0.015076 | 0.25544 | 0.15168 | 0.014954 | 0
50.0282 | 217.9022 | 4.8189 | 0.37352 | 0.015107 | 0.2533 | 0.15107 | 0.014649 | 0
50.1195 | 218.1768 | 4.8189 | 0.37352 | 0.015107 | 0.25208 | 0.14985 | 0.014649 | 0
50.2107 | 218.4515 | 4.8189 | 0.37352 | 0.015107 | 0.2533 | 0.15076 | 0.014344 | 0
50.302 | 219.0008 | 4.8219 | 0.37352 | 0.015107 | 0.25361 | 0.15198 | 0.014649 | 0
50.3933 | 219.2755 | 4.8219 | 0.37352 | 0.015107 | 0.25361 | 0.15076 | 0.014649 | 0
50.4846 | 219.8248 | 4.8219 | 0.37352 | 0.015107 | 0.25361 | 0.14985 | 0.014649 | 0
50.5759 | 220.3742 | 4.8219 | 0.37352 | 0.015107 | 0.25483 | 0.15168 | 0.014649 | 0
50.6672 | 220.7404 | 4.8219 | 0.37352 | 0.015107 | 0.25452 | 0.15168 | 0.014344 | 0
50.7585 | 221.1066 | 4.8219 | 0.37352 | 0.015107 | 0.25483 | 0.15259 | 0.014649 | 0
50.8498 | 221.3813 | 4.8219 | 0.37349 | 0.015107 | 0.25452 | 0.15198 | 0.014344 | 0
50.9411 | 221.4728 | 4.825 | 0.37349 | 0.015107 | 0.2533 | 0.15107 | 0.014649 | 0
51.0324 | 221.5644 | 4.825 | 0.37349 | 0.015107 | 0.25147 | 0.14985 | 0.014649 | 0
51.1237 | 221.9306 | 4.825 | 0.37349 | 0.015107 | 0.2533 | 0.14985 | 0.014344 | 0
51.215 | 222.2968 | 4.825 | 0.37349 | 0.015107 | 0.2533 | 0.15015 | 0.014954 | 0
51.3063 | 222.663 | 4.825 | 0.37349 | 0.015107 | 0.25391 | 0.15198 | 0.014649 | 0
51.3975 | 223.0293 | 4.828 | 0.37352 | 0.015107 | 0.2533 | 0.15107 | 0.014954 | 0
51.4888 | 223.5786 | 4.828 | 0.37352 | 0.015107 | 0.25483 | 0.14985 | 0.014649 | 0
51.5801 | 224.1279 | 4.828 | 0.37349 | 0.015107 | 0.2533 | 0.15259 | 0.014344 | 0
51.6714 | 224.4942 | 4.828 | 0.37349 | 0.015107 | 0.25239 | 0.14985 | 0.014649 | 0
51.7627 | 224.8604 | 4.828 | 0.37349 | 0.015076 | 0.25361 | 0.15107 | 0.014344 | 0
51.854 | 225.135 | 4.828 | 0.37349 | 0.015076 | 0.25361 | 0.15198 | 0.014039 | 0
51.9453 | 225.3182 | 4.828 | 0.37349 | 0.015076 | 0.25391 | 0.15076 | 0.014039 | 0
52.0366 | 225.4097 | 4.828 | 0.37349 | 0.015107 | 0.25483 | 0.14954 | 0.014649 | 0
52.1279 | 225.6844 | 4.8311 | 0.37352 | 0.015107 | 0.253 | 0.15168 | 0.014649 | 0
52.2192 | 226.0506 | 4.8311 | 0.37352 | 0.015107 | 0.25269 | 0.15046 | 0.014344 | 0
52.3105 | 226.4168 | 4.8311 | 0.37352 | 0.015076 | 0.253 | 0.15076 | 0.014954 | 0
52.4018 | 226.9662 | 4.8311 | 0.37352 | 0.015076 | 0.25452 | 0.15046 | 0.014649 | 0
52.4931 | 227.3324 | 4.8311 | 0.37352 | 0.015076 | 0.25452 | 0.15168 | 0.014344 | 0
52.5843 | 227.8817 | 4.8341 | 0.37352 | 0.015076 | 0.25239 | 0.14985 | 0.014649 | 0
52.6756 | 228.3395 | 4.8341 | 0.37352 | 0.015076 | 0.25422 | 0.15168 | 0.014649 | 0
52.7669 | 228.7057 | 4.8341 | 0.37352 | 0.015107 | 0.25452 | 0.15168 | 0.014954 | 0
52.8582 | 228.8888 | 4.8341 | 0.37349 | 0.015107 | 0.25269 | 0.15107 | 0.014344 | 0
52.9495 | 228.9804 | 4.8341 | 0.37349 | 0.015107 | 0.25391 | 0.14985 | 0.014649 | 0
53.0408 | 229.255 | 4.8341 | 0.37352 | 0.015107 | 0.25483 | 0.15076 | 0.014344 | 0
53.1321 | 229.4382 | 4.8341 | 0.37352 | 0.015107 | 0.25361 | 0.15168 | 0.014344 | 0
53.2234 | 229.8959 | 4.8341 | 0.37352 | 0.015107 | 0.2533 | 0.15107 | 0.014344 | 0
53.3147 | 230.1706 | 4.8372 | 0.37352 | 0.015107 | 0.25422 | 0.15046 | 0.014039 | 0
53.406 | 230.7199 | 4.8372 | 0.37352 | 0.015107 | 0.25361 | 0.15259 | 0.014649 | 0
53.4973 | 230.9946 | 4.8372 | 0.37352 | 0.015107 | 0.25361 | 0.15229 | 0.014649 | 0
53.5886 | 231.5439 | 4.8372 | 0.37352 | 0.015107 | 0.25117 | 0.14893 | 0.014344 | 0
53.6799 | 232.0933 | 4.8372 | 0.37352 | 0.015107 | 0.25483 | 0.15198 | 0.014954 | 0
53.7711 | 232.4595 | 4.8402 | 0.37352 | 0.015107 | 0.25452 | 0.15168 | 0.014344 | 0
53.8624 | 232.7342 | 4.8402 | 0.37352 | 0.015107 | 0.25422 | 0.15137 | 0.014649 | 0
53.9537 | 232.8257 | 4.8402 | 0.37349 | 0.015107 | 0.25483 | 0.15168 | 0.014344 | 0
54.045 | 233.1004 | 4.8402 | 0.37349 | 0.015107 | 0.25483 | 0.15168 | 0.014649 | 0
54.1363 | 233.2835 | 4.8402 | 0.37349 | 0.015107 | 0.25239 | 0.15107 | 0.014649 | 0
54.2276 | 233.6497 | 4.8402 | 0.37349 | 0.015107 | 0.25361 | 0.15168 | 0.014344 | 0
54.3189 | 233.9244 | 4.8402 | 0.37349 | 0.015107 | 0.25269 | 0.15137 | 0.014344 | 0
54.4102 | 234.4737 | 4.8433 | 0.37349 | 0.015107 | 0.25391 | 0.15107 | 0.014649 | 0
54.5015 | 235.023 | 4.8433 | 0.37349 | 0.015107 | 0.25208 | 0.15015 | 0.014344 | 0
54.5928 | 235.3893 | 4.8433 | 0.37349 | 0.015107 | 0.25391 | 0.14985 | 0.014344 | 0
54.6841 | 235.9386 | 4.8433 | 0.37349 | 0.015107 | 0.25361 | 0.15198 | 0.014344 | 0
54.7754 | 236.2133 | 4.8433 | 0.37352 | 0.015107 | 0.25422 | 0.15198 | 0.014344 | 0
54.8667 | 236.4879 | 4.8433 | 0.37352 | 0.015107 | 0.25483 | 0.15198 | 0.014649 | 0
54.9579 | 236.671 | 4.8433 | 0.37349 | 0.015107 | 0.25544 | 0.15168 | 0.014039 | 0
55.0492 | 236.7626 | 4.8433 | 0.37349 | 0.015107 | 0.253 | 0.15107 | 0.014649 | 0
55.1405 | 237.0373 | 4.8433 | 0.37349 | 0.015107 | 0.25208 | 0.14924 | 0.014344 | 0
55.2318 | 237.4035 | 4.8463 | 0.37349 | 0.015107 | 0.253 | 0.15107 | 0.014344 | 0
55.3231 | 237.8613 | 4.8463 | 0.37349 | 0.015107 | 0.25391 | 0.15168 | 0.014954 | 0
55.4144 | 238.2275 | 4.8463 | 0.37349 | 0.015107 | 0.25361 | 0.15076 | 0.014649 | 0
55.5057 | 238.7768 | 4.8494 | 0.37352 | 0.015107 | 0.25391 | 0.14954 | 0.014649 | 0
55.597 | 239.2346 | 4.8494 | 0.37352 | 0.015107 | 0.25483 | 0.15229 | 0.014039 | 0
55.6883 | 239.6924 | 4.8494 | 0.37352 | 0.015107 | 0.25452 | 0.15137 | 0.014344 | 0
55.7796 | 240.0586 | 4.8494 | 0.37352 | 0.015107 | 0.25422 | 0.15198 | 0.014649 | 0
55.8709 | 240.2417 | 4.8494 | 0.37352 | 0.015107 | 0.25513 | 0.15168 | 0.014344 | 0
55.9622 | 240.4248 | 4.8494 | 0.37352 | 0.015107 | 0.2533 | 0.15076 | 0.014344 | 0
56.0535 | 240.5164 | 4.8494 | 0.37352 | 0.015107 | 0.25178 | 0.14985 | 0.014649 | 0
56.1447 | 240.791 | 4.8524 | 0.37352 | 0.015107 | 0.25422 | 0.15076 | 0.014039 | 0
56.236 | 241.1573 | 4.8524 | 0.37352 | 0.015076 | 0.25361 | 0.15046 | 0.014344 | 0
56.3273 | 241.615 | 4.8524 | 0.37352 | 0.015076 | 0.25361 | 0.15137 | 0.014344 | 0
56.4186 | 241.9813 | 4.8524 | 0.37352 | 0.015076 | 0.25361 | 0.15137 | 0.014649 | 0
56.5099 | 242.5306 | 4.8555 | 0.37352 | 0.015107 | 0.25391 | 0.15046 | 0.014039 | 0
56.6012 | 243.0799 | 4.8555 | 0.37352 | 0.015107 | 0.25391 | 0.15107 | 0.014649 | 0
56.6925 | 243.4462 | 4.8555 | 0.37352 | 0.015107 | 0.25208 | 0.15015 | 0.014344 | 0
56.7838 | 243.8124 | 4.8555 | 0.37352 | 0.015107 | 0.25391 | 0.15168 | 0.014344 | 0
56.8751 | 244.087 | 4.8555 | 0.37352 | 0.015107 | 0.25391 | 0.15168 | 0.014649 | 0
56.9664 | 244.2701 | 4.8555 | 0.37352 | 0.015076 | 0.25391 | 0.15229 | 0.014344 | 0
57.0577 | 244.4533 | 4.8555 | 0.37352 | 0.015107 | 0.2533 | 0.14954 | 0.014344 | 0
57.149 | 244.6364 | 4.8555 | 0.37352 | 0.015107 | 0.253 | 0.15137 | 0.014344 | 0
57.2403 | 245.0026 | 4.8585 | 0.37352 | 0.015107 | 0.2533 | 0.15168 | 0.014649 | 0
57.3315 | 245.4604 | 4.8585 | 0.37352 | 0.015076 | 0.25391 | 0.15076 | 0.014649 | 0
57.4228 | 246.0097 | 4.8585 | 0.37352 | 0.015076 | 0.25513 | 0.15076 | 0.014344 | 0
57.5141 | 246.2844 | 4.8585 | 0.37352 | 0.015076 | 0.25483 | 0.15259 | 0.014344 | 0
57.6054 | 246.8337 | 4.8616 | 0.37352 | 0.015107 | 0.25239 | 0.14985 | 0.014954 | 0
57.6967 | 247.2915 | 4.8616 | 0.37352 | 0.015107 | 0.25391 | 0.15198 | 0.014344 | 0
57.788 | 247.6577 | 4.8616 | 0.37352 | 0.015107 | 0.25422 | 0.15259 | 0.014649 | 0
57.8793 | 247.8408 | 4.8616 | 0.37352 | 0.015076 | 0.25391 | 0.15137 | 0.014039 | 0
57.9706 | 247.9324 | 4.8616 | 0.37352 | 0.015076 | 0.25452 | 0.15046 | 0.014039 | 0
58.0619 | 248.1155 | 4.8616 | 0.37352 | 0.015107 | 0.25544 | 0.15168 | 0.014954 | 0
58.1532 | 248.3901 | 4.8616 | 0.37352 | 0.015107 | 0.25239 | 0.15107 | 0.014344 | 0
58.2445 | 248.8479 | 4.8616 | 0.37352 | 0.015107 | 0.25361 | 0.15168 | 0.014039 | 0
58.3358 | 249.2141 | 4.8647 | 0.37352 | 0.015107 | 0.253 | 0.15137 | 0.014344 | 0
58.4271 | 249.6719 | 4.8647 | 0.37352 | 0.015107 | 0.25422 | 0.15198 | 0.014344 | 0
58.5183 | 250.2213 | 4.8647 | 0.37352 | 0.015076 | 0.2533 | 0.15046 | 0.014344 | 0
58.6096 | 250.5875 | 4.8647 | 0.37352 | 0.015107 | 0.25239 | 0.14893 | 0.014344 | 0
58.7009 | 251.1368 | 4.8677 | 0.37352 | 0.015107 | 0.25391 | 0.15198 | 0.014649 | 0
58.7922 | 251.4115 | 4.8677 | 0.37349 | 0.015107 | 0.25422 | 0.15168 | 0.014954 | 0
58.8835 | 251.6861 | 4.8677 | 0.37349 | 0.015076 | 0.25391 | 0.15198 | 0.014649 | 0
58.9748 | 251.7777 | 4.8677 | 0.37349 | 0.015076 | 0.25513 | 0.15076 | 0.014344 | 0
59.0661 | 251.9608 | 4.8677 | 0.37349 | 0.015076 | 0.25483 | 0.15137 | 0.014649 | 0
59.1574 | 252.1439 | 4.8677 | 0.37352 | 0.015076 | 0.25391 | 0.15107 | 0.014039 | 0
59.2487 | 252.6017 | 4.8677 | 0.37349 | 0.015076 | 0.2533 | 0.15107 | 0.014649 | 0
59.34 | 252.9679 | 4.8677 | 0.37352 | 0.015076 | 0.25361 | 0.15198 | 0.014344 | 0
59.4313 | 253.4257 | 4.8708 | 0.37352 | 0.015076 | 0.25361 | 0.15107 | 0.014649 | 0
59.5226 | 253.975 | 4.8708 | 0.37352 | 0.015076 | 0.25269 | 0.14924 | 0.014649 | 0
59.6139 | 254.3413 | 4.8708 | 0.37352 | 0.015076 | 0.2533 | 0.15015 | 0.014954 | 0
59.7051 | 254.8906 | 4.8708 | 0.37352 | 0.015076 | 0.25483 | 0.15137 | 0.014954 | 0
59.7964 | 255.2568 | 4.8708 | 0.37352 | 0.015076 | 0.25452 | 0.15168 | 0.014649 | 0
59.8877 | 255.5315 | 4.8708 | 0.37352 | 0.015076 | 0.25483 | 0.15198 | 0.014344 | 0
59.979 | 255.7146 | 4.8708 | 0.37352 | 0.015076 | 0.25452 | 0.15198 | 0.014649 | 0
60.0703 | 255.8977 | 4.8738 | 0.37352 | 0.015076 | 0.25269 | 0.15046 | 0.014649 | 0
60.1616 | 256.1724 | 4.8738 | 0.37352 | 0.015076 | 0.25208 | 0.14893 | 0.014954 | 0
60.2529 | 256.447 | 4.8738 | 0.37352 | 0.015076 | 0.2533 | 0.15107 | 0.014649 | 0
60.3442 | 256.9048 | 4.8738 | 0.37352 | 0.015076 | 0.25422 | 0.15168 | 0.014649 | 0
60.4355 | 257.1795 | 4.8738 | 0.37352 | 0.015076 | 0.25452 | 0.15107 | 0.014344 | 0
60.5268 | 257.7288 | 4.8769 | 0.37352 | 0.015107 | 0.2533 | 0.14954 | 0.014649 | 0
60.6181 | 258.2781 | 4.8769 | 0.37352 | 0.015107 | 0.25452 | 0.15168 | 0.014649 | 0
60.7094 | 258.6444 | 4.8769 | 0.37352 | 0.015107 | 0.25391 | 0.15137 | 0.014954 | 0
60.8007 | 259.1021 | 4.8769 | 0.37352 | 0.015107 | 0.25422 | 0.1529 | 0.014344 | 0
60.8919 | 259.2853 | 4.8769 | 0.37349 | 0.015107 | 0.25513 | 0.15137 | 0.014649 | 0
60.9832 | 259.5599 | 4.8769 | 0.37352 | 0.015107 | 0.25391 | 0.15107 | 0.014649 | 0
61.0745 | 259.6515 | 4.8769 | 0.37352 | 0.015107 | 0.25147 | 0.14954 | 0.014344 | 0
61.1658 | 259.9261 | 4.8799 | 0.37352 | 0.015076 | 0.253 | 0.15076 | 0.014344 | 0
61.2571 | 260.2924 | 4.8799 | 0.37352 | 0.015076 | 0.2533 | 0.15137 | 0.014649 | 0
61.3484 | 260.6586 | 4.8799 | 0.37352 | 0.015076 | 0.25422 | 0.15198 | 0.014649 | 0
61.4397 | 260.9333 | 4.8799 | 0.37352 | 0.015107 | 0.253 | 0.15137 | 0.014954 | 0
61.531 | 261.5741 | 4.8799 | 0.37352 | 0.015107 | 0.25422 | 0.15015 | 0.014649 | 0
61.6223 | 262.0319 | 4.883 | 0.37352 | 0.015107 | 0.25391 | 0.15168 | 0.014344 | 0
61.7136 | 262.3981 | 4.883 | 0.37352 | 0.015107 | 0.25178 | 0.14985 | 0.014344 | 0
61.8049 | 262.8559 | 4.883 | 0.37349 | 0.015076 | 0.25361 | 0.15107 | 0.014649 | 0
61.8962 | 263.1306 | 4.883 | 0.37352 | 0.015076 | 0.25361 | 0.15076 | 0.014344 | 0
61.9875 | 263.4053 | 4.883 | 0.37352 | 0.015076 | 0.25361 | 0.15046 | 0.014344 | 0
62.0787 | 263.5884 | 4.883 | 0.37352 | 0.015076 | 0.25483 | 0.14924 | 0.014344 | 0
62.17 | 263.7715 | 4.883 | 0.37352 | 0.015076 | 0.25269 | 0.15137 | 0.014649 | 0
62.2613 | 264.1377 | 4.883 | 0.37352 | 0.015076 | 0.2533 | 0.15015 | 0.014039 | 0
62.3526 | 264.4124 | 4.886 | 0.37352 | 0.015076 | 0.2533 | 0.15076 | 0.014649 | 0
62.4439 | 264.9617 | 4.886 | 0.37352 | 0.015076 | 0.25422 | 0.15046 | 0.014344 | 0
62.5352 | 265.3279 | 4.886 | 0.37352 | 0.015107 | 0.25422 | 0.15137 | 0.014649 | 0
62.6265 | 265.7857 | 4.886 | 0.37352 | 0.015107 | 0.25239 | 0.14954 | 0.014649 | 0
62.7178 | 266.335 | 4.8891 | 0.37352 | 0.015107 | 0.25391 | 0.15229 | 0.014649 | 0
62.8091 | 266.6097 | 4.8891 | 0.37352 | 0.015076 | 0.25361 | 0.15198 | 0.014649 | 0
62.9004 | 266.8844 | 4.8891 | 0.37349 | 0.015107 | 0.25361 | 0.15107 | 0.014344 | 0
62.9917 | 266.9759 | 4.8891 | 0.37349 | 0.015107 | 0.25452 | 0.15015 | 0.014649 | 0
63.083 | 267.2506 | 4.8891 | 0.37349 | 0.015076 | 0.25452 | 0.15137 | 0.014649 | 0
63.1743 | 267.5253 | 4.8891 | 0.37349 | 0.015076 | 0.25391 | 0.15076 | 0.014344 | 0
63.2655 | 267.8915 | 4.8891 | 0.37349 | 0.015076 | 0.253 | 0.15198 | 0.014344 | 0
63.3568 | 268.1661 | 4.8891 | 0.37352 | 0.015076 | 0.253 | 0.15107 | 0.014649 | 0
63.4481 | 268.7155 | 4.8921 | 0.37352 | 0.015076 | 0.25422 | 0.15137 | 0.014649 | 0
63.5394 | 269.2648 | 4.8921 | 0.37352 | 0.015076 | 0.25239 | 0.15107 | 0.014954 | 0
63.6307 | 269.631 | 4.8921 | 0.37352 | 0.015076 | 0.25178 | 0.14954 | 0.014344 | 0
63.722 | 270.0888 | 4.8921 | 0.37352 | 0.015076 | 0.25452 | 0.15137 | 0.014649 | 0
63.8133 | 270.455 | 4.8921 | 0.37352 | 0.015076 | 0.2533 | 0.15168 | 0.014649 | 0
63.9046 | 270.7297 | 4.8921 | 0.37352 | 0.015076 | 0.25391 | 0.15137 | 0.014344 | 0
63.9959 | 270.9128 | 4.8921 | 0.37349 | 0.015076 | 0.25513 | 0.14985 | 0.014344 | 0
64.0872 | 271.0959 | 4.8952 | 0.37352 | 0.015076 | 0.25361 | 0.15137 | 0.014649 | 0
64.1785 | 271.3706 | 4.8952 | 0.37352 | 0.015076 | 0.25422 | 0.15168 | 0.014344 | 0
64.2698 | 271.6453 | 4.8952 | 0.37352 | 0.015076 | 0.25391 | 0.15076 | 0.014649 | 0
64.3611 | 272.0115 | 4.8952 | 0.37352 | 0.015076 | 0.25391 | 0.15076 | 0.014649 | 0
64.4523 | 272.4693 | 4.8952 | 0.37352 | 0.015076 | 0.25391 | 0.15198 | 0.014954 | 0
64.5436 | 273.0186 | 4.8982 | 0.37352 | 0.015076 | 0.25239 | 0.14863 | 0.014649 | 0
64.6349 | 273.3848 | 4.8982 | 0.37352 | 0.015076 | 0.2533 | 0.14954 | 0.014039 | 0
64.7262 | 273.9341 | 4.8982 | 0.37352 | 0.015076 | 0.25422 | 0.15259 | 0.014954 | 0
64.8175 | 274.3004 | 4.8982 | 0.37352 | 0.015076 | 0.25422 | 0.15168 | 0.014344 | 0
64.9088 | 274.575 | 4.8982 | 0.37352 | 0.015076 | 0.25483 | 0.15137 | 0.014649 | 0
65.0001 | 274.6666 | 4.8982 | 0.37352 | 0.015076 | 0.25483 | 0.15168 | 0.014344 | 0
65.0914 | 274.7581 | 4.8982 | 0.37352 | 0.015076 | 0.25361 | 0.15137 | 0.014954 | 0
65.1827 | 275.1244 | 4.8982 | 0.37352 | 0.015076 | 0.25208 | 0.14893 | 0.014344 | 0
65.274 | 275.4906 | 4.9013 | 0.37352 | 0.015076 | 0.2533 | 0.15168 | 0.014344 | 0
65.3653 | 275.9484 | 4.9013 | 0.37352 | 0.015076 | 0.25422 | 0.15137 | 0.014344 | 0
65.4566 | 276.223 | 4.9013 | 0.37352 | 0.015076 | 0.25391 | 0.15076 | 0.014649 | 0
65.5478 | 276.8639 | 4.9013 | 0.37352 | 0.015076 | 0.25269 | 0.14985 | 0.014344 | 0
65.6391 | 277.3217 | 4.9013 | 0.37352 | 0.015076 | 0.25452 | 0.15107 | 0.014039 | 0
65.7304 | 277.6879 | 4.9043 | 0.37352 | 0.015076 | 0.25422 | 0.15168 | 0.014649 | 0
65.8217 | 278.0541 | 4.9043 | 0.37352 | 0.015076 | 0.25513 | 0.15198 | 0.014344 | 0
65.913 | 278.3288 | 4.9043 | 0.37352 | 0.015076 | 0.25575 | 0.15137 | 0.014649 | 0
66.0043 | 278.5119 | 4.9043 | 0.37352 | 0.015076 | 0.25513 | 0.15076 | 0.014344 | 0
66.0956 | 278.695 | 4.9043 | 0.37352 | 0.015076 | 0.25178 | 0.14954 | 0.014344 | 0
66.1869 | 278.9697 | 4.9043 | 0.37352 | 0.015076 | 0.25391 | 0.15076 | 0.014039 | 0
66.2782 | 279.2444 | 4.9043 | 0.37352 | 0.015076 | 0.2533 | 0.15046 | 0.014649 | 0
66.3695 | 279.7021 | 4.9043 | 0.37352 | 0.015076 | 0.25483 | 0.15107 | 0.014649 | 0
66.4608 | 280.2515 | 4.9074 | 0.37352 | 0.015076 | 0.25361 | 0.14893 | 0.014344 | 0
66.5521 | 280.6177 | 4.9074 | 0.37352 | 0.015076 | 0.25422 | 0.14954 | 0.014649 | 0
66.6434 | 281.0755 | 4.9074 | 0.37352 | 0.015076 | 0.25422 | 0.15168 | 0.014954 | 0
66.7346 | 281.5332 | 4.9074 | 0.37352 | 0.015076 | 0.25452 | 0.15168 | 0.014344 | 0
66.8259 | 281.8995 | 4.9074 | 0.37352 | 0.015076 | 0.25452 | 0.15107 | 0.014344 | 0
66.9172 | 282.0826 | 4.9074 | 0.37352 | 0.015076 | 0.25422 | 0.15107 | 0.014649 | 0
67.0085 | 282.3572 | 4.9074 | 0.37352 | 0.015076 | 0.25422 | 0.15137 | 0.014649 | 0
67.0998 | 282.4488 | 4.9074 | 0.37352 | 0.015076 | 0.25391 | 0.14893 | 0.014649 | 0
67.1911 | 282.7235 | 4.9104 | 0.37352 | 0.015076 | 0.2533 | 0.15076 | 0.014649 | 0
67.2824 | 283.0897 | 4.9104 | 0.37352 | 0.015076 | 0.253 | 0.15015 | 0.014344 | 0
67.3737 | 283.4559 | 4.9104 | 0.37352 | 0.015076 | 0.25361 | 0.15046 | 0.014649 | 0
67.465 | 284.0052 | 4.9104 | 0.37352 | 0.015076 | 0.25422 | 0.15015 | 0.014954 | 0
67.5563 | 284.3715 | 4.9104 | 0.37352 | 0.015076 | 0.25452 | 0.15107 | 0.014954 | 0
67.6476 | 284.9208 | 4.9135 | 0.37352 | 0.015076 | 0.253 | 0.14954 | 0.014954 | 0
67.7389 | 285.3786 | 4.9135 | 0.37352 | 0.015076 | 0.25361 | 0.15137 | 0.014954 | 0
67.8302 | 285.7448 | 4.9135 | 0.37352 | 0.015076 | 0.25361 | 0.15137 | 0.014344 | 0
67.9214 | 286.0195 | 4.9135 | 0.37352 | 0.015076 | 0.25361 | 0.15168 | 0.014649 | 0
68.0127 | 286.111 | 4.9135 | 0.37352 | 0.015076 | 0.25391 | 0.14924 | 0.014954 | 0
68.104 | 286.3857 | 4.9135 | 0.37352 | 0.015076 | 0.25575 | 0.15076 | 0.014649 | 0
68.1953 | 286.5688 | 4.9135 | 0.37349 | 0.015076 | 0.25269 | 0.15076 | 0.014649 | 0
68.2866 | 286.935 | 4.9165 | 0.37352 | 0.015076 | 0.253 | 0.15076 | 0.014649 | 0
68.3779 | 287.3012 | 4.9165 | 0.37352 | 0.015076 | 0.253 | 0.15076 | 0.014649 | 0
68.4692 | 287.759 | 4.9165 | 0.37349 | 0.015076 | 0.25422 | 0.15198 | 0.014649 | 0
68.5605 | 288.3084 | 4.9165 | 0.37352 | 0.015076 | 0.253 | 0.15015 | 0.014649 | 0
68.6518 | 288.6746 | 4.9165 | 0.37352 | 0.015076 | 0.25147 | 0.14924 | 0.014649 | 0
68.7431 | 289.1324 | 4.9165 | 0.37352 | 0.015076 | 0.25361 | 0.1529 | 0.014954 | 0
68.8344 | 289.4986 | 4.9196 | 0.37352 | 0.015076 | 0.25361 | 0.15107 | 0.014649 | 0
68.9257 | 289.7732 | 4.9196 | 0.37352 | 0.015076 | 0.253 | 0.15168 | 0.014649 | 0
69.017 | 289.9564 | 4.9196 | 0.37349 | 0.015076 | 0.25483 | 0.15137 | 0.014649 | 0
69.1082 | 290.0479 | 4.9196 | 0.37352 | 0.015076 | 0.25422 | 0.15076 | 0.014649 | 0
69.1995 | 290.3226 | 4.9196 | 0.37349 | 0.015076 | 0.25422 | 0.15107 | 0.014344 | 0
69.2908 | 290.6888 | 4.9196 | 0.37352 | 0.015076 | 0.2533 | 0.15137 | 0.014344 | 0
69.3821 | 291.2381 | 4.9196 | 0.37352 | 0.015076 | 0.25391 | 0.15076 | 0.014344 | 0
69.4734 | 291.6044 | 4.9226 | 0.37352 | 0.015076 | 0.2533 | 0.15168 | 0.014649 | 0
69.5647 | 292.1537 | 4.9226 | 0.37352 | 0.015076 | 0.25178 | 0.14954 | 0.014344 | 0
69.656 | 292.4284 | 4.9226 | 0.37352 | 0.015076 | 0.25361 | 0.14985 | 0.014344 | 0
69.7473 | 292.9777 | 4.9226 | 0.37352 | 0.015076 | 0.25513 | 0.15168 | 0.014649 | 0
69.8386 | 293.3439 | 4.9226 | 0.37352 | 0.015076 | 0.253 | 0.15168 | 0.014649 | 0
69.9299 | 293.6186 | 4.9226 | 0.37352 | 0.015107 | 0.25422 | 0.15259 | 0.014954 | 0
70.0212 | 293.8017 | 4.9226 | 0.37352 | 0.015107 | 0.25513 | 0.15168 | 0.014649 | 0
70.1125 | 293.9848 | 4.9226 | 0.37349 | 0.015076 | 0.2533 | 0.15137 | 0.014344 | 0
70.2038 | 294.1679 | 4.9257 | 0.37349 | 0.015076 | 0.25239 | 0.15015 | 0.014344 | 0
70.295 | 294.5341 | 4.9257 | 0.37349 | 0.015076 | 0.25422 | 0.15168 | 0.014649 | 0
70.3863 | 294.9919 | 4.9257 | 0.37349 | 0.015107 | 0.2533 | 0.15137 | 0.014954 | 0
70.4776 | 295.3581 | 4.9257 | 0.37349 | 0.015107 | 0.2533 | 0.15229 | 0.014649 | 0
70.5689 | 295.9075 | 4.9257 | 0.37349 | 0.015107 | 0.253 | 0.14985 | 0.014649 | 0
70.6602 | 296.3652 | 4.9257 | 0.37349 | 0.015107 | 0.25483 | 0.15168 | 0.014954 | 0
70.7515 | 296.7315 | 4.9287 | 0.37349 | 0.015107 | 0.25452 | 0.15198 | 0.014649 | 0
70.8428 | 297.1892 | 4.9287 | 0.37349 | 0.015107 | 0.25391 | 0.15259 | 0.014039 | 0
70.9341 | 297.3724 | 4.9287 | 0.37349 | 0.015107 | 0.25452 | 0.15168 | 0.014039 | 0
71.0254 | 297.5555 | 4.9287 | 0.37349 | 0.015107 | 0.25452 | 0.15198 | 0.014649 | 0
71.1167 | 297.647 | 4.9287 | 0.37349 | 0.015107 | 0.25269 | 0.15046 | 0.014344 | 0
71.208 | 298.0132 | 4.9287 | 0.37352 | 0.015107 | 0.25422 | 0.15137 | 0.014344 | 0
71.2993 | 298.3795 | 4.9287 | 0.37352 | 0.015107 | 0.2533 | 0.15076 | 0.014344 | 0
71.3906 | 298.8372 | 4.9287 | 0.37352 | 0.015107 | 0.25391 | 0.15168 | 0.014344 | 0
71.4818 | 299.3866 | 4.9318 | 0.37349 | 0.015107 | 0.25269 | 0.14954 | 0.014344 | 0
71.5731 | 299.6612 | 4.9318 | 0.37352 | 0.015107 | 0.25361 | 0.15015 | 0.014649 | 0
71.6644 | 300.2106 | 4.9318 | 0.37349 | 0.015107 | 0.25422 | 0.15259 | 0.014649 | 0
71.7557 | 300.6684 | 4.9318 | 0.37349 | 0.015076 | 0.25483 | 0.15229 | 0.014344 | 0
71.847 | 301.0346 | 4.9318 | 0.37349 | 0.015107 | 0.25452 | 0.15137 | 0.014344 | 0
71.9383 | 301.2177 | 4.9318 | 0.37349 | 0.015107 | 0.25452 | 0.15229 | 0.014649 | 0
72.0296 | 301.3092 | 4.9318 | 0.37349 | 0.015107 | 0.25117 | 0.14954 | 0.014039 | 0
72.1209 | 301.4924 | 4.9318 | 0.37349 | 0.015107 | 0.25147 | 0.14832 | 0.014344 | 0
72.2122 | 301.767 | 4.9348 | 0.37349 | 0.015107 | 0.2533 | 0.15107 | 0.014344 | 0
72.3035 | 302.1332 | 4.9348 | 0.37349 | 0.015076 | 0.25239 | 0.15046 | 0.014344 | 0
72.3948 | 302.591 | 4.9348 | 0.37349 | 0.015107 | 0.25422 | 0.15076 | 0.014649 | 0
72.4861 | 303.1404 | 4.9348 | 0.37352 | 0.015107 | 0.25361 | 0.14985 | 0.014344 | 0
72.5774 | 303.415 | 4.9348 | 0.37352 | 0.015076 | 0.25391 | 0.15107 | 0.014344 | 0
72.6686 | 303.9644 | 4.9379 | 0.37352 | 0.015107 | 0.25269 | 0.15168 | 0.015259 | 0
72.7599 | 304.4221 | 4.9379 | 0.37352 | 0.015076 | 0.25391 | 0.15168 | 0.014954 | 0
72.8512 | 304.7884 | 4.9379 | 0.37352 | 0.015076 | 0.25422 | 0.15229 | 0.014344 | 0
72.9425 | 305.063 | 4.9379 | 0.37352 | 0.015076 | 0.2533 | 0.15107 | 0.014344 | 0
73.0338 | 305.1546 | 4.9379 | 0.37352 | 0.015107 | 0.25239 | 0.14893 | 0.014649 | 0
73.1251 | 305.3377 | 4.9379 | 0.37352 | 0.015076 | 0.25452 | 0.14985 | 0.014954 | 0
73.2164 | 305.5208 | 4.9379 | 0.37352 | 0.015107 | 0.2533 | 0.15137 | 0.014344 | 0
73.3077 | 305.9786 | 4.9379 | 0.37352 | 0.015107 | 0.25422 | 0.15046 | 0.014649 | 0
73.399 | 306.3448 | 4.9409 | 0.37352 | 0.015107 | 0.25361 | 0.15015 | 0.014649 | 0
73.4903 | 306.8941 | 4.9409 | 0.37352 | 0.015107 | 0.25452 | 0.15107 | 0.014344 | 0
73.5816 | 307.4435 | 4.9409 | 0.37352 | 0.015107 | 0.253 | 0.15107 | 0.014954 | 0
73.6729 | 307.8097 | 4.9409 | 0.37352 | 0.015107 | 0.25117 | 0.14954 | 0.014649 | 0
73.7642 | 308.2675 | 4.944 | 0.37352 | 0.015107 | 0.25422 | 0.15168 | 0.014344 | 0
73.8554 | 308.6337 | 4.944 | 0.37352 | 0.015076 | 0.25391 | 0.15137 | 0.014344 | 0
73.9467 | 308.9084 | 4.944 | 0.37352 | 0.015076 | 0.25391 | 0.15076 | 0.014344 | 0
74.038 | 308.9999 | 4.944 | 0.37352 | 0.015076 | 0.25422 | 0.15076 | 0.014344 | 0
74.1293 | 309.0915 | 4.944 | 0.37352 | 0.015076 | 0.2533 | 0.15107 | 0.014649 | 0
74.2206 | 309.3661 | 4.944 | 0.37352 | 0.015076 | 0.25361 | 0.15076 | 0.014954 | 0
74.3119 | 309.8239 | 4.944 | 0.37352 | 0.015076 | 0.2533 | 0.15107 | 0.014649 | 0
74.4032 | 310.3732 | 4.944 | 0.37352 | 0.015076 | 0.25452 | 0.15076 | 0.014344 | 0
74.4945 | 310.6479 | 4.9471 | 0.37352 | 0.015107 | 0.25452 | 0.15137 | 0.014649 | 0
74.5858 | 311.1972 | 4.9471 | 0.37352 | 0.015107 | 0.25147 | 0.14863 | 0.014649 | 0
74.6771 | 311.655 | 4.9471 | 0.37352 | 0.015107 | 0.25452 | 0.15229 | 0.014649 | 0
74.7684 | 312.0212 | 4.9471 | 0.37352 | 0.015107 | 0.25452 | 0.15259 | 0.014344 | 0
74.8597 | 312.3875 | 4.9471 | 0.37352 | 0.015107 | 0.25422 | 0.15076 | 0.014649 | 0
74.951 | 312.6621 | 4.9471 | 0.37352 | 0.015076 | 0.25422 | 0.15168 | 0.014649 | 0
75.0422 | 312.7537 | 4.9471 | 0.37352 | 0.015107 | 0.25483 | 0.15198 | 0.014039 | 0
75.1335 | 312.8452 | 4.9471 | 0.37352 | 0.015107 | 0.253 | 0.15137 | 0.014649 | 0
75.2248 | 313.1199 | 4.9471 | 0.37352 | 0.015107 | 0.25208 | 0.14924 | 0.014344 | 0
75.3161 | 313.5777 | 4.9501 | 0.37352 | 0.015107 | 0.25422 | 0.15137 | 0.014649 | 0
75.4074 | 314.127 | 4.9501 | 0.37352 | 0.015076 | 0.25422 | 0.15168 | 0.014344 | 0
75.4987 | 314.4017 | 4.9501 | 0.37352 | 0.015076 | 0.25483 | 0.15107 | 0.014649 | 0
75.59 | 314.951 | 4.9501 | 0.37352 | 0.015107 | 0.25361 | 0.14954 | 0.014649 | 0
75.6813 | 315.5004 | 4.9501 | 0.37352 | 0.015107 | 0.25391 | 0.15198 | 0.014649 | 0
75.7726 | 315.8666 | 4.9532 | 0.37352 | 0.015107 | 0.25391 | 0.15168 | 0.014649 | 0
75.8639 | 316.2328 | 4.9532 | 0.37352 | 0.015076 | 0.25452 | 0.15137 | 0.014954 | 0
75.9552 | 316.5075 | 4.9532 | 0.37352 | 0.015076 | 0.25544 | 0.15198 | 0.014649 | 0
76.0465 | 316.6906 | 4.9532 | 0.37352 | 0.015076 | 0.25483 | 0.15198 | 0.014954 | 0
76.1378 | 316.7821 | 4.9532 | 0.37352 | 0.015107 | 0.25117 | 0.14954 | 0.014954 | 0
76.229 | 317.0568 | 4.9532 | 0.37352 | 0.015107 | 0.25391 | 0.15198 | 0.014649 | 0
76.3203 | 317.423 | 4.9532 | 0.37352 | 0.015076 | 0.25269 | 0.15046 | 0.014344 | 0
76.4116 | 317.8808 | 4.9532 | 0.37352 | 0.015076 | 0.25422 | 0.15107 | 0.014649 | 0
76.5029 | 318.4301 | 4.9562 | 0.37352 | 0.015107 | 0.25391 | 0.15107 | 0.014039 | 0
76.5942 | 318.7963 | 4.9562 | 0.37352 | 0.015107 | 0.25422 | 0.15076 | 0.014649 | 0
76.6855 | 319.3457 | 4.9562 | 0.37352 | 0.015107 | 0.25391 | 0.15137 | 0.014649 | 0
76.7768 | 319.8035 | 4.9562 | 0.37349 | 0.015107 | 0.25452 | 0.15229 | 0.014344 | 0
76.8681 | 320.0781 | 4.9562 | 0.37352 | 0.015107 | 0.25361 | 0.15198 | 0.014649 | 0
76.9594 | 320.2612 | 4.9562 | 0.37352 | 0.015107 | 0.25361 | 0.15107 | 0.014649 | 0
77.0507 | 320.3528 | 4.9562 | 0.37352 | 0.015107 | 0.25117 | 0.14924 | 0.014649 | 0
77.142 | 320.5359 | 4.9562 | 0.37352 | 0.015107 | 0.25361 | 0.14924 | 0.015259 | 0
77.2333 | 320.8106 | 4.9562 | 0.37352 | 0.015107 | 0.25269 | 0.15107 | 0.014344 | 0
77.3246 | 321.3599 | 4.9593 | 0.37352 | 0.015107 | 0.25422 | 0.15076 | 0.014344 | 0
77.4158 | 321.7261 | 4.9593 | 0.37352 | 0.015107 | 0.25361 | 0.15107 | 0.014954 | 0
77.5071 | 322.1839 | 4.9593 | 0.37352 | 0.015107 | 0.25483 | 0.15046 | 0.014344 | 0
77.5984 | 322.5501 | 4.9593 | 0.37352 | 0.015107 | 0.25513 | 0.15168 | 0.014344 | 0
77.6897 | 323.0995 | 4.9593 | 0.37352 | 0.015107 | 0.25208 | 0.14924 | 0.014344 | 0
77.781 | 323.5572 | 4.9623 | 0.37352 | 0.015107 | 0.25391 | 0.15229 | 0.014344 | 0
77.8723 | 323.9235 | 4.9623 | 0.37352 | 0.015107 | 0.25391 | 0.15229 | 0.013733 | 0
77.9636 | 324.1066 | 4.9623 | 0.37352 | 0.015076 | 0.25422 | 0.15137 | 0.014344 | 0
78.0549 | 324.1981 | 4.9623 | 0.37352 | 0.015076 | 0.25483 | 0.15107 | 0.014344 | 0
78.1462 | 324.3812 | 4.9623 | 0.37352 | 0.015076 | 0.25513 | 0.15168 | 0.014344 | 0
78.2375 | 324.6559 | 4.9623 | 0.37352 | 0.015076 | 0.25239 | 0.15046 | 0.014649 | 0
78.3288 | 325.1137 | 4.9623 | 0.37352 | 0.015076 | 0.2533 | 0.15076 | 0.014344 | 0
78.4201 | 325.4799 | 4.9623 | 0.37352 | 0.015076 | 0.2533 | 0.15137 | 0.014649 | 0
78.5114 | 325.9377 | 4.9654 | 0.37352 | 0.015076 | 0.25422 | 0.15137 | 0.014954 | 0
78.6026 | 326.487 | 4.9654 | 0.37352 | 0.015107 | 0.25178 | 0.14954 | 0.014344 | 0
78.6939 | 326.8532 | 4.9654 | 0.37352 | 0.015107 | 0.25208 | 0.14924 | 0.014344 | 0
78.7852 | 327.4026 | 4.9654 | 0.37352 | 0.015076 | 0.25391 | 0.15168 | 0.014344 | 0
78.8765 | 327.6772 | 4.9654 | 0.37352 | 0.015076 | 0.25422 | 0.15107 | 0.014649 | 0
78.9678 | 327.9519 | 4.9654 | 0.37352 | 0.015076 | 0.25391 | 0.15168 | 0.014649 | 0
79.0591 | 328.0435 | 4.9654 | 0.37352 | 0.015076 | 0.25605 | 0.15168 | 0.014649 | 0
79.1504 | 328.135 | 4.9684 | 0.37352 | 0.015076 | 0.253 | 0.15137 | 0.014649 | 0
79.2417 | 328.5012 | 4.9684 | 0.37352 | 0.015107 | 0.25239 | 0.14924 | 0.014344 | 0
79.333 | 328.959 | 4.9684 | 0.37352 | 0.015076 | 0.25422 | 0.15198 | 0.014344 | 0
79.4243 | 329.4168 | 4.9684 | 0.37352 | 0.015076 | 0.25452 | 0.15137 | 0.014039 | 0
79.5156 | 329.6915 | 4.9684 | 0.37352 | 0.015076 | 0.25391 | 0.15076 | 0.014344 | 0
79.6069 | 330.3323 | 4.9715 | 0.37352 | 0.015076 | 0.25361 | 0.15046 | 0.014344 | 0
79.6982 | 330.7901 | 4.9715 | 0.37352 | 0.015076 | 0.25361 | 0.15076 | 0.014344 | 0
79.7894 | 331.1563 | 4.9715 | 0.37352 | 0.015076 | 0.2533 | 0.15198 | 0.014344 | 0
79.8807 | 331.5226 | 4.9715 | 0.37352 | 0.015076 | 0.25391 | 0.15168 | 0.014344 | 0
79.972 | 331.6141 | 4.9715 | 0.37352 | 0.015076 | 0.25544 | 0.15198 | 0.014649 | 0
80.0633 | 331.7972 | 4.9715 | 0.37352 | 0.015076 | 0.25483 | 0.15076 | 0.014344 | 0
80.1546 | 331.9803 | 4.9715 | 0.37352 | 0.015076 | 0.25117 | 0.14863 | 0.014344 | 0
80.2459 | 332.3466 | 4.9715 | 0.37352 | 0.015076 | 0.253 | 0.14924 | 0.014344 | 0
80.3372 | 332.7128 | 4.9745 | 0.37352 | 0.015076 | 0.25361 | 0.15137 | 0.014649 | 0
80.4285 | 333.1706 | 4.9745 | 0.37352 | 0.015076 | 0.25422 | 0.15107 | 0.014344 | 0
80.5198 | 333.5368 | 4.9745 | 0.37352 | 0.015076 | 0.25422 | 0.15076 | 0.014344 | 0
80.6111 | 334.0861 | 4.9745 | 0.37352 | 0.015076 | 0.25513 | 0.15137 | 0.014039 | 0
80.7024 | 334.6355 | 4.9776 | 0.37355 | 0.015076 | 0.25391 | 0.15168 | 0.014344 | 0
80.7937 | 335.0017 | 4.9776 | 0.37352 | 0.015076 | 0.25239 | 0.14985 | 0.013733 | 0
80.885 | 335.2763 | 4.9776 | 0.37352 | 0.015076 | 0.25422 | 0.15168 | 0.014649 | 0
80.9762 | 335.4595 | 4.9776 | 0.37352 | 0.015076 | 0.25422 | 0.15107 | 0.014344 | 0
81.0675 | 335.6426 | 4.9776 | 0.37352 | 0.015076 | 0.25452 | 0.15076 | 0.014954 | 0
81.1588 | 335.8257 | 4.9776 | 0.37352 | 0.015076 | 0.25422 | 0.15015 | 0.014344 | 0
81.2501 | 336.1919 | 4.9806 | 0.37352 | 0.015076 | 0.2533 | 0.15076 | 0.014039 | 0
81.3414 | 336.5581 | 4.9806 | 0.37352 | 0.015076 | 0.2533 | 0.15076 | 0.014344 | 0
81.4327 | 336.9243 | 4.9806 | 0.37352 | 0.015076 | 0.25361 | 0.15076 | 0.014649 | 0
81.524 | 337.4737 | 4.9806 | 0.37352 | 0.015076 | 0.25391 | 0.15168 | 0.014344 | 0
81.6153 | 337.8399 | 4.9837 | 0.37352 | 0.015076 | 0.25422 | 0.15168 | 0.014954 | 0
81.7066 | 338.3892 | 4.9837 | 0.37352 | 0.015076 | 0.25147 | 0.14924 | 0.014344 | 0
81.7979 | 338.9386 | 4.9837 | 0.37352 | 0.015076 | 0.25422 | 0.15168 | 0.014344 | 0
81.8892 | 339.1217 | 4.9837 | 0.37352 | 0.015076 | 0.25422 | 0.15229 | 0.014649 | 0
81.9805 | 339.2132 | 4.9837 | 0.37352 | 0.015076 | 0.25391 | 0.15168 | 0.014344 | 0
82.0718 | 339.3048 | 4.9837 | 0.37352 | 0.015076 | 0.25452 | 0.15076 | 0.014649 | 0
82.163 | 339.5795 | 4.9837 | 0.37352 | 0.015076 | 0.25544 | 0.15107 | 0.014954 | 0
82.2543 | 340.0372 | 4.9867 | 0.37352 | 0.015076 | 0.2533 | 0.15107 | 0.014649 | 0
82.3456 | 340.4035 | 4.9867 | 0.37352 | 0.015076 | 0.25361 | 0.15046 | 0.014649 | 0
82.4369 | 340.7697 | 4.9867 | 0.37352 | 0.015076 | 0.25361 | 0.15046 | 0.014649 | 0
82.5282 | 341.319 | 4.9867 | 0.37352 | 0.015076 | 0.25452 | 0.15229 | 0.014649 | 0
82.6195 | 341.8683 | 4.9867 | 0.37352 | 0.015076 | 0.25147 | 0.14893 | 0.014649 | 0
82.7108 | 342.2346 | 4.9898 | 0.37352 | 0.015076 | 0.253 | 0.14954 | 0.014649 | 0
82.8021 | 342.6923 | 4.9898 | 0.37352 | 0.015076 | 0.25422 | 0.15229 | 0.014649 | 0
82.8934 | 342.8755 | 4.9898 | 0.37352 | 0.015076 | 0.25422 | 0.15229 | 0.014344 | 0
82.9847 | 343.0586 | 4.9898 | 0.37352 | 0.015076 | 0.25422 | 0.15168 | 0.014344 | 0
83.076 | 343.1501 | 4.9898 | 0.37352 | 0.015076 | 0.25513 | 0.15168 | 0.014954 | 0
83.1673 | 343.5163 | 4.9898 | 0.37352 | 0.015076 | 0.25391 | 0.15168 | 0.014954 | 0
83.2585 | 343.8826 | 4.9898 | 0.37352 | 0.015076 | 0.25208 | 0.14863 | 0.014649 | 0
83.3498 | 344.2488 | 4.9898 | 0.37352 | 0.015076 | 0.25391 | 0.15076 | 0.014344 | 0
83.4411 | 344.5235 | 4.9928 | 0.37352 | 0.015076 | 0.25361 | 0.15137 | 0.014344 | 0
83.5324 | 345.0728 | 4.9928 | 0.37352 | 0.015076 | 0.25452 | 0.15198 | 0.014344 | 0
83.6237 | 345.6221 | 4.9928 | 0.37352 | 0.015076 | 0.25361 | 0.14954 | 0.014954 | 0
83.715 | 345.9883 | 4.9928 | 0.37352 | 0.015076 | 0.25391 | 0.14985 | 0.014344 | 0
83.8063 | 346.4461 | 4.9928 | 0.37352 | 0.015076 | 0.25361 | 0.15137 | 0.014344 | 0
83.8976 | 346.7208 | 4.9928 | 0.37352 | 0.015076 | 0.25452 | 0.15198 | 0.014954 | 0
83.9889 | 346.8123 | 4.9928 | 0.37352 | 0.015076 | 0.25391 | 0.15107 | 0.014344 | 0
84.0802 | 346.9955 | 4.9928 | 0.37352 | 0.015076 | 0.25361 | 0.15168 | 0.014649 | 0
84.1715 | 347.2701 | 4.9928 | 0.37352 | 0.015076 | 0.253 | 0.14893 | 0.014649 | 0
84.2628 | 347.7279 | 4.9959 | 0.37352 | 0.015076 | 0.25422 | 0.14985 | 0.014954 | 0
84.3541 | 348.0026 | 4.9959 | 0.37352 | 0.015076 | 0.253 | 0.15107 | 0.014344 | 0
84.4453 | 348.4603 | 4.9959 | 0.37352 | 0.015076 | 0.25391 | 0.15168 | 0.014649 | 0
84.5366 | 348.8266 | 4.9959 | 0.37352 | 0.015076 | 0.25422 | 0.15107 | 0.014649 | 0
84.6279 | 349.3759 | 4.9959 | 0.37352 | 0.015076 | 0.25361 | 0.15168 | 0.014344 | 0
84.7192 | 350.0168 | 4.9989 | 0.37352 | 0.015076 | 0.2533 | 0.15076 | 0.014649 | 0
84.8105 | 350.2915 | 4.9989 | 0.37352 | 0.015076 | 0.25178 | 0.14985 | 0.014344 | 0
84.9018 | 350.5661 | 4.9989 | 0.37352 | 0.015076 | 0.25391 | 0.15137 | 0.014344 | 0
84.9931 | 350.6577 | 4.9989 | 0.37352 | 0.015076 | 0.25361 | 0.15046 | 0.014344 | 0
85.0844 | 350.8408 | 4.9989 | 0.37352 | 0.015076 | 0.25361 | 0.15229 | 0.014649 | 0
85.1757 | 351.1155 | 4.9989 | 0.37352 | 0.015076 | 0.25422 | 0.15046 | 0.014649 | 0
85.267 | 351.4817 | 4.9989 | 0.37352 | 0.015076 | 0.2533 | 0.15107 | 0.014344 | 0
85.3583 | 351.8479 | 4.9989 | 0.37352 | 0.015076 | 0.25391 | 0.15076 | 0.014649 | 0
85.4496 | 352.2141 | 4.9989 | 0.37352 | 0.015076 | 0.25391 | 0.15168 | 0.014649 | 0
85.5409 | 352.5803 | 5.002 | 0.37352 | 0.015076 | 0.25361 | 0.15107 | 0.014344 | 0
85.6321 | 353.2212 | 5.002 | 0.37352 | 0.015076 | 0.25391 | 0.15137 | 0.014954 | 0
85.7234 | 353.7706 | 5.002 | 0.37352 | 0.015076 | 0.25147 | 0.14985 | 0.014649 | 0
85.8147 | 354.0452 | 5.002 | 0.37352 | 0.015076 | 0.2533 | 0.14954 | 0.014039 | 0
85.906 | 354.3199 | 5.002 | 0.37352 | 0.015076 | 0.25422 | 0.15198 | 0.014344 | 0
85.9973 | 354.4115 | 5.002 | 0.37352 | 0.015076 | 0.25391 | 0.15198 | 0.014649 | 0
86.0886 | 354.5946 | 5.002 | 0.37352 | 0.015076 | 0.25452 | 0.15259 | 0.014649 | 0
86.1799 | 354.9608 | 5.002 | 0.37352 | 0.015076 | 0.25483 | 0.15198 | 0.014039 | 0
86.2712 | 355.327 | 5.002 | 0.37352 | 0.015076 | 0.2533 | 0.14985 | 0.014344 | 0
86.3625 | 355.6932 | 5.002 | 0.37352 | 0.015076 | 0.25208 | 0.14924 | 0.014649 | 0
86.4538 | 356.0595 | 5.002 | 0.37352 | 0.015076 | 0.25391 | 0.15137 | 0.014649 | 0
86.5451 | 356.6088 | 5.002 | 0.37352 | 0.015076 | 0.25391 | 0.15107 | 0.014039 | 0
86.6364 | 356.975 | 5.005 | 0.37352 | 0.015076 | 0.2533 | 0.15107 | 0.014649 | 0
86.7277 | 357.5243 | 5.005 | 0.37349 | 0.015076 | 0.25391 | 0.15046 | 0.014344 | 0
86.8189 | 357.8906 | 5.005 | 0.37352 | 0.015076 | 0.25513 | 0.15198 | 0.014344 | 0
86.9102 | 357.9821 | 5.005 | 0.37352 | 0.015076 | 0.2533 | 0.15046 | 0.014954 | 0
87.0015 | 358.1652 | 5.005 | 0.37352 | 0.015076 | 0.25391 | 0.15168 | 0.014344 | 0
87.0928 | 358.4399 | 5.005 | 0.37349 | 0.015076 | 0.25452 | 0.15229 | 0.014649 | 0
87.1841 | 358.8977 | 5.005 | 0.37349 | 0.015076 | 0.2533 | 0.15137 | 0.014649 | 0
87.2754 | 359.1723 | 5.005 | 0.37349 | 0.015076 | 0.25269 | 0.14924 | 0.014344 | 0
87.3667 | 359.5386 | 5.005 | 0.37349 | 0.015076 | 0.2533 | 0.15137 | 0.014649 | 0
87.458 | 359.8132 | 5.005 | 0.37352 | 0.015076 | 0.2533 | 0.15168 | 0.014649 | 0
87.5493 | 360.3626 | 5.005 | 0.37349 | 0.015107 | 0.2533 | 0.15107 | 0.014344 | 0
87.6406 | 360.9119 | 5.005 | 0.37352 | 0.015076 | 0.25361 | 0.15015 | 0.014649 | 0
87.7319 | 361.2781 | 5.005 | 0.37352 | 0.015076 | 0.25452 | 0.15198 | 0.014344 | 0
87.8232 | 361.6443 | 5.005 | 0.37352 | 0.015076 | 0.253 | 0.14985 | 0.014344 | 0
87.9145 | 361.8274 | 5.005 | 0.37352 | 0.015107 | 0.25361 | 0.15107 | 0.014649 | 0
88.0057 | 362.0106 | 5.005 | 0.37352 | 0.015107 | 0.25422 | 0.15137 | 0.014649 | 0
88.097 | 362.2852 | 5.005 | 0.37352 | 0.015107 | 0.25361 | 0.15198 | 0.014649 | 0
88.1883 | 362.743 | 5.005 | 0.37349 | 0.015107 | 0.25361 | 0.15168 | 0.014344 | 0
88.2796 | 363.0177 | 5.005 | 0.37349 | 0.015107 | 0.25544 | 0.15076 | 0.014649 | 0
88.3709 | 363.2923 | 5.005 | 0.37349 | 0.015107 | 0.253 | 0.15137 | 0.014344 | 0
88.4622 | 363.6586 | 5.005 | 0.37349 | 0.015107 | 0.253 | 0.15107 | 0.014649 | 0
88.5535 | 364.1163 | 5.005 | 0.37349 | 0.015107 | 0.253 | 0.15107 | 0.014344 | 0
88.6448 | 364.6657 | 5.005 | 0.37349 | 0.015107 | 0.25361 | 0.15107 | 0.014649 | 0
88.7361 | 364.9403 | 5.005 | 0.37349 | 0.015107 | 0.25452 | 0.15198 | 0.014344 | 0
88.8274 | 365.3066 | 5.005 | 0.37349 | 0.015107 | 0.253 | 0.14985 | 0.014649 | 0
88.9187 | 365.5812 | 5.005 | 0.37349 | 0.015107 | 0.25361 | 0.15137 | 0.014649 | 0
89.01 | 365.6728 | 5.005 | 0.37349 | 0.015107 | 0.25391 | 0.15168 | 0.014344 | 0
89.1013 | 366.039 | 5.005 | 0.37349 | 0.015076 | 0.25391 | 0.15168 | 0.014344 | 0
89.1925 | 366.4968 | 5.005 | 0.37349 | 0.015076 | 0.25544 | 0.15168 | 0.014954 | 0
89.2838 | 366.863 | 5.005 | 0.37349 | 0.015107 | 0.25513 | 0.15076 | 0.014344 | 0
89.3751 | 367.1377 | 5.005 | 0.37349 | 0.015107 | 0.25208 | 0.15015 | 0.014954 | 0
89.4664 | 367.5039 | 5.005 | 0.37352 | 0.015107 | 0.2533 | 0.15137 | 0.014039 | 0
89.5577 | 367.8701 | 5.005 | 0.37349 | 0.015076 | 0.253 | 0.15076 | 0.014649 | 0
89.649 | 368.4194 | 5.005 | 0.37352 | 0.015076 | 0.25361 | 0.15107 | 0.014954 | 0
89.7403 | 368.8772 | 5.005 | 0.37352 | 0.015107 | 0.25361 | 0.15046 | 0.014649 | 0
89.8316 | 369.0603 | 5.005 | 0.37352 | 0.015076 | 0.25452 | 0.15046 | 0.014649 | 0
89.9229 | 369.4266 | 5.005 | 0.37352 | 0.015076 | 0.25361 | 0.15198 | 0.014649 | 0
90.0142 | 369.6097 | 5.002 | 0.37352 | 0.015107 | 0.25422 | 0.1529 | 0.014344 | 0
90.1055 | 369.9759 | 5.002 | 0.37352 | 0.015107 | 0.25422 | 0.15198 | 0.014649 | 0
90.1968 | 370.3421 | 5.002 | 0.37349 | 0.015107 | 0.25361 | 0.15046 | 0.014649 | 0
90.2881 | 370.5252 | 5.002 | 0.37349 | 0.015107 | 0.25147 | 0.14893 | 0.014649 | 0
90.3793 | 370.8914 | 5.002 | 0.37349 | 0.015107 | 0.25361 | 0.14985 | 0.014344 | 0
90.4706 | 371.2577 | 5.002 | 0.37349 | 0.015107 | 0.25361 | 0.15107 | 0.014344 | 0
90.5619 | 371.807 | 5.002 | 0.37352 | 0.015107 | 0.25422 | 0.15137 | 0.014344 | 0
90.6532 | 372.1732 | 5.002 | 0.37352 | 0.015107 | 0.25391 | 0.15107 | 0.014649 | 0
90.7445 | 372.631 | 5.002 | 0.37352 | 0.015076 | 0.25422 | 0.15168 | 0.014649 | 0
90.8358 | 372.7226 | 5.002 | 0.37352 | 0.015076 | 0.25422 | 0.15168 | 0.014649 | 0
90.9271 | 372.9972 | 5.002 | 0.37352 | 0.015076 | 0.25239 | 0.14985 | 0.014649 | 0
91.0184 | 373.2719 | 5.002 | 0.37352 | 0.015076 | 0.25452 | 0.15168 | 0.014344 | 0
91.1097 | 373.6381 | 5.002 | 0.37352 | 0.015076 | 0.25391 | 0.15259 | 0.014649 | 0
91.201 | 374.0959 | 4.9989 | 0.37352 | 0.015076 | 0.25422 | 0.15107 | 0.014344 | 0
91.2923 | 374.3706 | 4.9989 | 0.37352 | 0.015076 | 0.25391 | 0.14985 | 0.014344 | 0
91.3836 | 374.7368 | 4.9989 | 0.37352 | 0.015076 | 0.25452 | 0.15137 | 0.014649 | 0
91.4749 | 375.0114 | 4.9989 | 0.37352 | 0.015107 | 0.2533 | 0.15137 | 0.014649 | 0
91.5661 | 375.4692 | 4.9989 | 0.37352 | 0.015107 | 0.25361 | 0.15107 | 0.013733 | 0
91.6574 | 375.8354 | 4.9989 | 0.37352 | 0.015076 | 0.25361 | 0.15137 | 0.014649 | 0
91.7487 | 376.2932 | 4.9989 | 0.37352 | 0.015076 | 0.25361 | 0.15198 | 0.014649 | 0
91.84 | 376.5679 | 4.9989 | 0.37352 | 0.015076 | 0.25147 | 0.14985 | 0.014344 | 0
91.9313 | 376.6594 | 4.9989 | 0.37349 | 0.015076 | 0.25269 | 0.14924 | 0.014344 | 0
92.0226 | 376.9341 | 4.9989 | 0.37349 | 0.015076 | 0.25483 | 0.15168 | 0.014649 | 0
92.1139 | 377.3919 | 4.9959 | 0.37352 | 0.015076 | 0.25391 | 0.15198 | 0.014649 | 0
92.2052 | 377.7581 | 4.9959 | 0.37349 | 0.015076 | 0.25422 | 0.1529 | 0.014649 | 0
92.2965 | 378.0328 | 4.9928 | 0.37349 | 0.015076 | 0.25483 | 0.15107 | 0.014344 | 0
92.3878 | 378.2159 | 4.9928 | 0.37349 | 0.015107 | 0.25391 | 0.15137 | 0.014039 | 0
92.4791 | 378.5821 | 4.9898 | 0.37349 | 0.015107 | 0.25178 | 0.14985 | 0.014344 | 0
92.5704 | 378.9483 | 4.9898 | 0.37352 | 0.015107 | 0.25391 | 0.15107 | 0.014649 | 0
92.6617 | 379.4061 | 4.9898 | 0.37352 | 0.015107 | 0.25422 | 0.15107 | 0.014344 | 0
92.7529 | 379.5892 | 4.9867 | 0.37352 | 0.015107 | 0.25361 | 0.15107 | 0.014649 | 0
92.8442 | 379.7723 | 4.9837 | 0.37352 | 0.015107 | 0.2533 | 0.15015 | 0.014344 | 0
92.9355 | 379.7723 | 4.9837 | 0.37352 | 0.015107 | 0.25483 | 0.15137 | 0.014954 | 0
93.0268 | 379.8639 | 4.9806 | 0.37352 | 0.015107 | 0.25422 | 0.15168 | 0.014344 | 0
93.1181 | 380.3217 | 4.9776 | 0.37352 | 0.015107 | 0.25391 | 0.15168 | 0.014649 | 0
93.2094 | 380.3217 | 4.9745 | 0.37352 | 0.015107 | 0.25452 | 0.15168 | 0.014954 | 0
93.3007 | 380.047 | 4.9684 | 0.37352 | 0.015107 | 0.25422 | 0.15107 | 0.014344 | 0
93.392 | 378.6737 | 4.9593 | 0.37352 | 0.015107 | 0.25178 | 0.14893 | 0.014649 | 0