## Ensayo
PCD2K Hormigón Compresión
256
Fecha fabricación: | 2021-11-24 10:44
Fecha ensayo: | 2022-05-18 10:44
Tipo de material: | M1.5-compre1_56
Tipo de probeta: | Cilíndrica
Lado: | 200 | mm
Diámetro | 100 | mm
Peso: | 10 | kg
Precarga: | 15.0151 | kN
Velocidad precarga: | 0.020142 | mm/s
Carga de rotura: | 428.9377 | kN
Tensión de rotura: | 54.614 | MPa
Densidad: | 6.3662 | g/cm³

## Curva
Samples | 1024
Tiempo | Fuerza | Posición | media axial | media diamet | Auxiliar 3 | Auxiliar 4 | Auxiliar 5 | Auxiliar 6
107.5114 | 3000 | 100 | 1 | 1 | 10 | 10 | 10 | 10
s | kN | mm | mm | mm | v | v | v | v
0 | 14.9236 | 4.3123 | 0.20225 | 0.014435 | 0.25605 | 0.14496 | 0.014344 | 0
0.10499 | 15.7476 | 4.3367 | 0.20225 | 0.014435 | 0.25391 | 0.14374 | 0.014649 | 0
0.20998 | 18.2196 | 4.3886 | 0.20225 | 0.014435 | 0.25513 | 0.14405 | 0.014649 | 0
0.31497 | 21.6071 | 4.4282 | 0.20225 | 0.014435 | 0.25422 | 0.14313 | 0.014344 | 0
0.41997 | 26.0933 | 4.4588 | 0.20225 | 0.014405 | 0.25666 | 0.14557 | 0.014344 | 0
0.52496 | 29.5724 | 4.4801 | 0.20225 | 0.014405 | 0.25575 | 0.14435 | 0.014344 | 0
0.62995 | 32.96 | 4.4954 | 0.20225 | 0.014405 | 0.25544 | 0.14313 | 0.014649 | 0
0.73494 | 34.9742 | 4.5045 | 0.20225 | 0.014405 | 0.25483 | 0.14527 | 0.014039 | 0
0.83993 | 35.9813 | 4.5076 | 0.20225 | 0.014405 | 0.25605 | 0.14405 | 0.014344 | 0
0.94492 | 36.4391 | 4.5106 | 0.20222 | 0.014405 | 0.25452 | 0.14435 | 0.014649 | 0
1.0499 | 36.8969 | 4.5137 | 0.20225 | 0.014405 | 0.25544 | 0.14313 | 0.014344 | 0
1.1549 | 37.2631 | 4.5137 | 0.20225 | 0.014405 | 0.25544 | 0.14466 | 0.014344 | 0
1.2599 | 37.4462 | 4.5137 | 0.20225 | 0.014405 | 0.25636 | 0.14466 | 0.014649 | 0
1.3649 | 37.6293 | 4.5167 | 0.20225 | 0.014405 | 0.25513 | 0.14466 | 0.014344 | 0
1.4699 | 38.0871 | 4.5167 | 0.20225 | 0.014405 | 0.25391 | 0.14252 | 0.014344 | 0
1.5749 | 38.3618 | 4.5167 | 0.20225 | 0.014405 | 0.25483 | 0.14527 | 0.014954 | 0
1.6799 | 38.3618 | 4.5167 | 0.20225 | 0.014405 | 0.25452 | 0.14252 | 0.014649 | 0
1.7849 | 38.5449 | 4.5198 | 0.20225 | 0.014405 | 0.25452 | 0.14496 | 0.014344 | 0
1.8898 | 39.0027 | 4.5198 | 0.20225 | 0.014435 | 0.25361 | 0.14252 | 0.014344 | 0
1.9948 | 39.3689 | 4.5228 | 0.20225 | 0.014435 | 0.25483 | 0.14496 | 0.014344 | 0
2.0998 | 39.6435 | 4.5228 | 0.20225 | 0.014405 | 0.253 | 0.14313 | 0.014344 | 0
2.2048 | 40.0098 | 4.5259 | 0.20225 | 0.014405 | 0.25452 | 0.14405 | 0.014344 | 0
2.3098 | 40.5591 | 4.5259 | 0.20225 | 0.014435 | 0.25208 | 0.14344 | 0.014649 | 0
2.4148 | 40.9253 | 4.5289 | 0.20225 | 0.014435 | 0.25422 | 0.14466 | 0.014039 | 0
2.5198 | 41.1084 | 4.5289 | 0.20225 | 0.014435 | 0.25269 | 0.14313 | 0.014649 | 0
2.6248 | 41.2915 | 4.5289 | 0.20225 | 0.014435 | 0.25513 | 0.14557 | 0.014039 | 0
2.7298 | 41.7493 | 4.5289 | 0.20225 | 0.014435 | 0.25391 | 0.14344 | 0.014649 | 0
2.8348 | 41.9324 | 4.532 | 0.20225 | 0.014435 | 0.25544 | 0.14527 | 0.014344 | 0
2.9398 | 42.1155 | 4.532 | 0.20222 | 0.014435 | 0.25422 | 0.14435 | 0.014039 | 0
3.0448 | 42.3902 | 4.532 | 0.20225 | 0.014435 | 0.25422 | 0.14435 | 0.014649 | 0
3.1497 | 43.1227 | 4.5351 | 0.20222 | 0.014435 | 0.25391 | 0.14527 | 0.014039 | 0
3.2547 | 43.4889 | 4.5351 | 0.20225 | 0.014435 | 0.25452 | 0.14496 | 0.014344 | 0
3.3597 | 43.672 | 4.5381 | 0.20225 | 0.014435 | 0.25513 | 0.14466 | 0.014344 | 0
3.4647 | 44.0382 | 4.5381 | 0.20225 | 0.014435 | 0.25483 | 0.14527 | 0.014344 | 0
3.5697 | 44.5875 | 4.5381 | 0.20225 | 0.014435 | 0.25544 | 0.14496 | 0.014344 | 0
3.6747 | 44.7707 | 4.5381 | 0.20222 | 0.014435 | 0.25513 | 0.14557 | 0.014649 | 0
3.7797 | 44.8622 | 4.5381 | 0.20222 | 0.014435 | 0.25422 | 0.14344 | 0.014344 | 0
3.8847 | 45.0453 | 4.5412 | 0.20222 | 0.014435 | 0.25422 | 0.14405 | 0.014039 | 0
3.9897 | 45.6862 | 4.5412 | 0.20222 | 0.014435 | 0.25422 | 0.14435 | 0.014649 | 0
4.0947 | 45.9609 | 4.5412 | 0.20225 | 0.014435 | 0.25452 | 0.14496 | 0.014344 | 0
4.1997 | 46.2355 | 4.5442 | 0.20225 | 0.014435 | 0.25544 | 0.14588 | 0.014344 | 0
4.3047 | 46.6933 | 4.5442 | 0.20225 | 0.014435 | 0.25483 | 0.14405 | 0.014344 | 0
4.4096 | 47.2427 | 4.5473 | 0.20225 | 0.014435 | 0.25544 | 0.14496 | 0.014344 | 0
4.5146 | 47.6089 | 4.5473 | 0.20225 | 0.014405 | 0.25513 | 0.14618 | 0.014649 | 0
4.6196 | 47.7004 | 4.5473 | 0.20222 | 0.014435 | 0.25391 | 0.14405 | 0.014344 | 0
4.7246 | 47.9751 | 4.5473 | 0.20225 | 0.014405 | 0.25452 | 0.14466 | 0.014344 | 0
4.8296 | 48.4329 | 4.5473 | 0.20225 | 0.014435 | 0.25483 | 0.14466 | 0.014649 | 0
4.9346 | 48.616 | 4.5503 | 0.20225 | 0.014405 | 0.25483 | 0.14527 | 0.014344 | 0
5.0396 | 48.7991 | 4.5503 | 0.20225 | 0.014405 | 0.25575 | 0.14466 | 0.014649 | 0
5.1446 | 49.2569 | 4.5503 | 0.20225 | 0.014405 | 0.25544 | 0.14374 | 0.014649 | 0
5.2496 | 49.8978 | 4.5534 | 0.20225 | 0.014405 | 0.25513 | 0.14527 | 0.014649 | 0
5.3546 | 50.264 | 4.5534 | 0.20225 | 0.014405 | 0.25544 | 0.14435 | 0.014649 | 0
5.4596 | 50.5387 | 4.5534 | 0.20225 | 0.014405 | 0.25452 | 0.14496 | 0.014649 | 0
5.5646 | 50.9049 | 4.5534 | 0.20225 | 0.014405 | 0.25483 | 0.14496 | 0.014344 | 0
5.6695 | 51.3627 | 4.5564 | 0.20225 | 0.014405 | 0.25483 | 0.14466 | 0.014649 | 0
5.7745 | 51.5458 | 4.5564 | 0.20225 | 0.014405 | 0.25544 | 0.14527 | 0.014649 | 0
5.8795 | 51.6373 | 4.5564 | 0.20225 | 0.014405 | 0.25483 | 0.14374 | 0.014344 | 0
5.9845 | 52.0035 | 4.5564 | 0.20225 | 0.014435 | 0.25544 | 0.14496 | 0.014344 | 0
6.0895 | 52.5529 | 4.5564 | 0.20225 | 0.014435 | 0.25575 | 0.14496 | 0.014649 | 0
6.1945 | 52.8275 | 4.5564 | 0.20225 | 0.014435 | 0.25605 | 0.14466 | 0.014344 | 0
6.2995 | 53.1938 | 4.5595 | 0.20222 | 0.014435 | 0.25422 | 0.14496 | 0.014039 | 0
6.4045 | 53.6515 | 4.5595 | 0.20222 | 0.014435 | 0.25483 | 0.14405 | 0.014649 | 0
6.5095 | 54.2009 | 4.5595 | 0.20222 | 0.014435 | 0.25544 | 0.14557 | 0.014649 | 0
6.6145 | 54.384 | 4.5595 | 0.20222 | 0.014435 | 0.25605 | 0.14527 | 0.014344 | 0
6.7195 | 54.6587 | 4.5625 | 0.20225 | 0.014435 | 0.25483 | 0.14405 | 0.014344 | 0
6.8245 | 54.9333 | 4.5625 | 0.20225 | 0.014435 | 0.25483 | 0.14405 | 0.014039 | 0
6.9294 | 55.2995 | 4.5625 | 0.20222 | 0.014405 | 0.25513 | 0.14527 | 0.014649 | 0
7.0344 | 55.4827 | 4.5625 | 0.20225 | 0.014435 | 0.25636 | 0.14466 | 0.014954 | 0
7.1394 | 55.8489 | 4.5625 | 0.20225 | 0.014435 | 0.25422 | 0.14527 | 0.014344 | 0
7.2444 | 56.3982 | 4.5656 | 0.20222 | 0.014435 | 0.25452 | 0.14283 | 0.014649 | 0
7.3494 | 56.9475 | 4.5656 | 0.20225 | 0.014435 | 0.25483 | 0.14557 | 0.014344 | 0
7.4544 | 57.2222 | 4.5656 | 0.20222 | 0.014435 | 0.25513 | 0.14283 | 0.014344 | 0
7.5594 | 57.5884 | 4.5656 | 0.20222 | 0.014435 | 0.25483 | 0.14557 | 0.014649 | 0
7.6644 | 58.0462 | 4.5656 | 0.20225 | 0.014435 | 0.25483 | 0.14252 | 0.014344 | 0
7.7694 | 58.3209 | 4.5686 | 0.20225 | 0.014405 | 0.25544 | 0.14435 | 0.014649 | 0
7.8744 | 58.4124 | 4.5686 | 0.20225 | 0.014435 | 0.25483 | 0.14313 | 0.014649 | 0
7.9794 | 58.6871 | 4.5686 | 0.20225 | 0.014435 | 0.25391 | 0.14466 | 0.014649 | 0
8.0844 | 59.1449 | 4.5686 | 0.20225 | 0.014435 | 0.25269 | 0.14283 | 0.014344 | 0
8.1893 | 59.6026 | 4.5686 | 0.20222 | 0.014435 | 0.25483 | 0.14466 | 0.014344 | 0
8.2943 | 59.8773 | 4.5686 | 0.20222 | 0.014435 | 0.253 | 0.14252 | 0.014344 | 0
8.3993 | 60.4266 | 4.5717 | 0.20222 | 0.014405 | 0.25513 | 0.14435 | 0.014649 | 0
8.5043 | 60.8844 | 4.5717 | 0.20225 | 0.014405 | 0.2533 | 0.14161 | 0.014039 | 0
8.6093 | 61.2506 | 4.5717 | 0.20225 | 0.014405 | 0.25513 | 0.14496 | 0.014344 | 0
8.7143 | 61.4338 | 4.5717 | 0.20222 | 0.014405 | 0.2533 | 0.14252 | 0.014344 | 0
8.8193 | 61.8 | 4.5717 | 0.20222 | 0.014435 | 0.25422 | 0.14527 | 0.014344 | 0
8.9243 | 62.0746 | 4.5717 | 0.20222 | 0.014435 | 0.25269 | 0.14313 | 0.014344 | 0
9.0293 | 62.4409 | 4.5717 | 0.20222 | 0.014405 | 0.25636 | 0.14557 | 0.014039 | 0
9.1343 | 62.624 | 4.5717 | 0.20222 | 0.014435 | 0.2533 | 0.14344 | 0.014649 | 0
9.2393 | 63.1733 | 4.5747 | 0.20222 | 0.014405 | 0.25575 | 0.14405 | 0.014344 | 0
9.3443 | 63.7226 | 4.5747 | 0.20222 | 0.014405 | 0.25422 | 0.14496 | 0.014344 | 0
9.4492 | 64.0889 | 4.5747 | 0.20222 | 0.014405 | 0.25575 | 0.14405 | 0.014649 | 0
9.5542 | 64.3635 | 4.5747 | 0.20222 | 0.014405 | 0.25575 | 0.14466 | 0.014344 | 0
9.6592 | 64.8213 | 4.5747 | 0.20222 | 0.014405 | 0.25483 | 0.14313 | 0.014649 | 0
9.7642 | 65.1875 | 4.5778 | 0.20225 | 0.014405 | 0.25422 | 0.14466 | 0.014344 | 0
9.8692 | 65.3706 | 4.5778 | 0.20222 | 0.014405 | 0.25605 | 0.14466 | 0.014344 | 0
9.9742 | 65.5538 | 4.5778 | 0.20225 | 0.014405 | 0.25422 | 0.14435 | 0.014344 | 0
10.0792 | 66.0115 | 4.5778 | 0.20222 | 0.014405 | 0.25575 | 0.14374 | 0.014344 | 0
10.1842 | 66.4693 | 4.5778 | 0.20225 | 0.014405 | 0.25513 | 0.14405 | 0.014649 | 0
10.2892 | 66.8355 | 4.5778 | 0.20225 | 0.014405 | 0.25605 | 0.14466 | 0.014649 | 0
10.3942 | 67.1102 | 4.5808 | 0.20225 | 0.014405 | 0.25513 | 0.14527 | 0.014344 | 0
10.4992 | 67.7511 | 4.5808 | 0.20225 | 0.014435 | 0.25483 | 0.14222 | 0.014344 | 0
10.6042 | 68.2089 | 4.5808 | 0.20225 | 0.014405 | 0.25483 | 0.14588 | 0.014039 | 0
10.7091 | 68.392 | 4.5808 | 0.20222 | 0.014405 | 0.25544 | 0.14344 | 0.014039 | 0
10.8141 | 68.5751 | 4.5808 | 0.20225 | 0.014435 | 0.25452 | 0.14466 | 0.014344 | 0
10.9191 | 69.0329 | 4.5808 | 0.20225 | 0.014435 | 0.25391 | 0.14252 | 0.014649 | 0
11.0241 | 69.3991 | 4.5808 | 0.20225 | 0.014435 | 0.25513 | 0.14466 | 0.014649 | 0
11.1291 | 69.5822 | 4.5839 | 0.20225 | 0.014405 | 0.25452 | 0.14252 | 0.014649 | 0
11.2341 | 69.9484 | 4.5839 | 0.20225 | 0.014405 | 0.25513 | 0.14435 | 0.014039 | 0
11.3391 | 70.6809 | 4.5839 | 0.20225 | 0.014405 | 0.2533 | 0.14283 | 0.014344 | 0
11.4441 | 71.0471 | 4.5839 | 0.20225 | 0.014405 | 0.25513 | 0.14374 | 0.014344 | 0
11.5491 | 71.3218 | 4.5869 | 0.20222 | 0.014405 | 0.25239 | 0.14313 | 0.014039 | 0
11.6541 | 71.5964 | 4.5869 | 0.20222 | 0.014405 | 0.25422 | 0.14466 | 0.014954 | 0
11.7591 | 72.1458 | 4.5869 | 0.20222 | 0.014405 | 0.253 | 0.14283 | 0.014344 | 0
11.8641 | 72.512 | 4.5869 | 0.20222 | 0.014405 | 0.25422 | 0.14588 | 0.014344 | 0
11.969 | 72.512 | 4.5869 | 0.20222 | 0.014405 | 0.2533 | 0.14222 | 0.014649 | 0
12.074 | 72.7866 | 4.5869 | 0.20222 | 0.014405 | 0.25483 | 0.14496 | 0.014344 | 0
12.179 | 73.4275 | 4.5869 | 0.20225 | 0.014405 | 0.25361 | 0.14344 | 0.014344 | 0
12.284 | 73.8853 | 4.59 | 0.20225 | 0.014405 | 0.25544 | 0.14466 | 0.014649 | 0
12.389 | 74.16 | 4.59 | 0.20225 | 0.014405 | 0.25422 | 0.14344 | 0.014344 | 0
12.494 | 74.5262 | 4.59 | 0.20225 | 0.014405 | 0.25422 | 0.14405 | 0.014649 | 0
12.599 | 75.1671 | 4.59 | 0.20225 | 0.014405 | 0.25391 | 0.14405 | 0.014344 | 0
12.704 | 75.5333 | 4.59 | 0.20225 | 0.014405 | 0.25452 | 0.14405 | 0.014344 | 0
12.809 | 75.7164 | 4.59 | 0.20225 | 0.014405 | 0.25544 | 0.14527 | 0.014344 | 0
12.914 | 75.8995 | 4.59 | 0.20225 | 0.014405 | 0.25483 | 0.14466 | 0.014344 | 0
13.019 | 76.3573 | 4.593 | 0.20225 | 0.014405 | 0.25544 | 0.14527 | 0.014954 | 0
13.124 | 76.7235 | 4.593 | 0.20225 | 0.014435 | 0.25575 | 0.14557 | 0.014039 | 0
13.2289 | 76.9066 | 4.593 | 0.20225 | 0.014435 | 0.25513 | 0.14435 | 0.014649 | 0
13.3339 | 77.3644 | 4.593 | 0.20225 | 0.014405 | 0.25483 | 0.14466 | 0.014039 | 0
13.4389 | 78.0969 | 4.593 | 0.20225 | 0.014435 | 0.25452 | 0.14466 | 0.014344 | 0
13.5439 | 78.4631 | 4.5961 | 0.20225 | 0.014435 | 0.25666 | 0.14435 | 0.014649 | 0
13.6489 | 78.7378 | 4.5961 | 0.20225 | 0.014435 | 0.25483 | 0.14435 | 0.014649 | 0
13.7539 | 79.1955 | 4.5961 | 0.20225 | 0.014435 | 0.25513 | 0.14344 | 0.014649 | 0
13.8589 | 79.5618 | 4.5961 | 0.20225 | 0.014435 | 0.25513 | 0.14435 | 0.014649 | 0
13.9639 | 79.6533 | 4.5961 | 0.20225 | 0.014435 | 0.25575 | 0.14344 | 0.014344 | 0
14.0689 | 79.8364 | 4.5961 | 0.20225 | 0.014435 | 0.25513 | 0.14496 | 0.014344 | 0
14.1739 | 80.4773 | 4.5961 | 0.20225 | 0.014435 | 0.25422 | 0.14344 | 0.014649 | 0
14.2789 | 81.0266 | 4.5961 | 0.20225 | 0.014435 | 0.25483 | 0.14557 | 0.014039 | 0
14.3839 | 81.3013 | 4.5991 | 0.20225 | 0.014405 | 0.25422 | 0.14283 | 0.014039 | 0
14.4888 | 81.6675 | 4.5991 | 0.20225 | 0.014405 | 0.25422 | 0.14496 | 0.014344 | 0
14.5938 | 82.2169 | 4.5991 | 0.20225 | 0.014405 | 0.2533 | 0.14222 | 0.014344 | 0
14.6988 | 82.6746 | 4.5991 | 0.20225 | 0.014405 | 0.25513 | 0.14466 | 0.014649 | 0
14.8038 | 82.8578 | 4.5991 | 0.20225 | 0.014405 | 0.25391 | 0.14191 | 0.014344 | 0
14.9088 | 83.0409 | 4.5991 | 0.20225 | 0.014405 | 0.25575 | 0.14496 | 0.014039 | 0
15.0138 | 83.4986 | 4.5991 | 0.20225 | 0.014405 | 0.253 | 0.14313 | 0.014649 | 0
15.1188 | 83.8649 | 4.6022 | 0.20225 | 0.014435 | 0.25513 | 0.14496 | 0.014649 | 0
15.2238 | 84.1395 | 4.6022 | 0.20225 | 0.014405 | 0.25269 | 0.14252 | 0.014344 | 0
15.3288 | 84.5058 | 4.6022 | 0.20225 | 0.014435 | 0.25513 | 0.14496 | 0.014039 | 0
15.4338 | 85.2382 | 4.6022 | 0.20225 | 0.014435 | 0.25269 | 0.14374 | 0.014649 | 0
15.5388 | 85.6044 | 4.6052 | 0.20225 | 0.014435 | 0.25422 | 0.14405 | 0.014344 | 0
15.6438 | 85.8791 | 4.6052 | 0.20225 | 0.014435 | 0.25391 | 0.14344 | 0.014039 | 0
15.7487 | 86.1538 | 4.6052 | 0.20225 | 0.014405 | 0.25513 | 0.14496 | 0.014344 | 0
15.8537 | 86.7031 | 4.6052 | 0.20225 | 0.014435 | 0.25452 | 0.14374 | 0.014344 | 0
15.9587 | 86.9778 | 4.6052 | 0.20225 | 0.014435 | 0.25544 | 0.14435 | 0.014649 | 0
16.0637 | 87.0693 | 4.6052 | 0.20225 | 0.014405 | 0.25452 | 0.14405 | 0.014344 | 0
16.1687 | 87.4355 | 4.6052 | 0.20225 | 0.014435 | 0.25483 | 0.14496 | 0.014649 | 0
16.2737 | 88.168 | 4.6052 | 0.20225 | 0.014435 | 0.25422 | 0.14435 | 0.014344 | 0
16.3787 | 88.5342 | 4.6083 | 0.20225 | 0.014435 | 0.25483 | 0.14527 | 0.014649 | 0
16.4837 | 88.8089 | 4.6083 | 0.20225 | 0.014435 | 0.25483 | 0.14435 | 0.014039 | 0
16.5887 | 89.1751 | 4.6083 | 0.20225 | 0.014435 | 0.25391 | 0.14435 | 0.014039 | 0
16.6937 | 89.816 | 4.6083 | 0.20225 | 0.014435 | 0.25575 | 0.14466 | 0.014344 | 0
16.7987 | 90.1822 | 4.6083 | 0.20225 | 0.014435 | 0.25575 | 0.14496 | 0.014649 | 0
16.9037 | 90.2738 | 4.6083 | 0.20225 | 0.014405 | 0.25483 | 0.14435 | 0.014039 | 0
17.0086 | 90.4569 | 4.6083 | 0.20225 | 0.014405 | 0.25452 | 0.14405 | 0.014954 | 0
17.1136 | 91.0978 | 4.6083 | 0.20225 | 0.014405 | 0.25513 | 0.14527 | 0.014954 | 0
17.2186 | 91.464 | 4.6113 | 0.20225 | 0.014405 | 0.25513 | 0.14466 | 0.014649 | 0
17.3236 | 91.6471 | 4.6113 | 0.20225 | 0.014435 | 0.25422 | 0.14588 | 0.014649 | 0
17.4286 | 92.1049 | 4.6113 | 0.20225 | 0.014435 | 0.25391 | 0.14435 | 0.014344 | 0
17.5336 | 92.7458 | 4.6113 | 0.20222 | 0.014435 | 0.25483 | 0.14527 | 0.014954 | 0
17.6386 | 93.112 | 4.6113 | 0.20222 | 0.014405 | 0.25452 | 0.14496 | 0.014344 | 0
17.7436 | 93.3866 | 4.6113 | 0.20222 | 0.014405 | 0.25483 | 0.14466 | 0.014039 | 0
17.8486 | 93.7529 | 4.6144 | 0.20222 | 0.014405 | 0.25483 | 0.14527 | 0.014649 | 0
17.9536 | 94.2106 | 4.6144 | 0.20222 | 0.014435 | 0.25452 | 0.14405 | 0.014344 | 0
18.0586 | 94.3937 | 4.6144 | 0.20222 | 0.014405 | 0.25544 | 0.14557 | 0.014649 | 0
18.1636 | 94.5769 | 4.6144 | 0.20222 | 0.014435 | 0.25452 | 0.14496 | 0.014039 | 0
18.2685 | 95.0346 | 4.6144 | 0.20222 | 0.014405 | 0.25483 | 0.14527 | 0.014344 | 0
18.3735 | 95.7671 | 4.6144 | 0.20222 | 0.014405 | 0.25452 | 0.14435 | 0.014344 | 0
18.4785 | 96.0417 | 4.6144 | 0.20222 | 0.014405 | 0.25422 | 0.14466 | 0.014344 | 0
18.5835 | 96.3164 | 4.6144 | 0.20222 | 0.014405 | 0.25452 | 0.14435 | 0.014344 | 0
18.6885 | 96.7742 | 4.6175 | 0.20222 | 0.014405 | 0.25452 | 0.14496 | 0.014344 | 0
18.7935 | 97.4151 | 4.6175 | 0.20222 | 0.014405 | 0.25483 | 0.14466 | 0.014649 | 0
18.8985 | 97.6897 | 4.6175 | 0.20222 | 0.014405 | 0.25483 | 0.14466 | 0.014344 | 0
19.0035 | 97.7813 | 4.6175 | 0.20225 | 0.014435 | 0.25483 | 0.14496 | 0.014344 | 0
19.1085 | 98.1475 | 4.6175 | 0.20225 | 0.014405 | 0.25544 | 0.14466 | 0.014344 | 0
19.2135 | 98.6969 | 4.6175 | 0.20225 | 0.014405 | 0.25483 | 0.14466 | 0.014649 | 0
19.3185 | 98.9715 | 4.6175 | 0.20222 | 0.014405 | 0.25513 | 0.14466 | 0.014649 | 0
19.4235 | 99.3377 | 4.6175 | 0.20222 | 0.014405 | 0.25391 | 0.14527 | 0.014344 | 0
19.5284 | 99.7955 | 4.6205 | 0.20222 | 0.014405 | 0.25422 | 0.14466 | 0.014344 | 0
19.6334 | 100.3449 | 4.6205 | 0.20222 | 0.014405 | 0.25452 | 0.14466 | 0.014649 | 0
19.7384 | 100.7111 | 4.6205 | 0.20222 | 0.014405 | 0.25544 | 0.14527 | 0.014344 | 0
19.8434 | 100.9857 | 4.6205 | 0.20225 | 0.014405 | 0.25483 | 0.14466 | 0.014649 | 0
19.9484 | 101.352 | 4.6205 | 0.20225 | 0.014405 | 0.25544 | 0.14466 | 0.014649 | 0
20.0534 | 101.8097 | 4.6205 | 0.20225 | 0.014405 | 0.25452 | 0.14466 | 0.014344 | 0
20.1584 | 101.9929 | 4.6205 | 0.20225 | 0.014405 | 0.25697 | 0.14557 | 0.014344 | 0
20.2634 | 102.2675 | 4.6205 | 0.20225 | 0.014405 | 0.25422 | 0.14405 | 0.014344 | 0
20.3684 | 102.8169 | 4.6236 | 0.20225 | 0.014435 | 0.25575 | 0.14435 | 0.014649 | 0
20.4734 | 103.3662 | 4.6236 | 0.20225 | 0.014405 | 0.25483 | 0.14618 | 0.014344 | 0
20.5784 | 103.6409 | 4.6236 | 0.20225 | 0.014405 | 0.25605 | 0.14557 | 0.014344 | 0
20.6834 | 104.0071 | 4.6236 | 0.20225 | 0.014405 | 0.25422 | 0.14405 | 0.014649 | 0
20.7883 | 104.5564 | 4.6236 | 0.20225 | 0.014405 | 0.25452 | 0.14283 | 0.014344 | 0
20.8933 | 105.0142 | 4.6236 | 0.20225 | 0.014405 | 0.25452 | 0.14557 | 0.014344 | 0
20.9983 | 105.1973 | 4.6236 | 0.20225 | 0.014405 | 0.25575 | 0.14374 | 0.014649 | 0
21.1033 | 105.472 | 4.6266 | 0.20225 | 0.014405 | 0.25544 | 0.14466 | 0.014344 | 0
21.2083 | 105.8382 | 4.6266 | 0.20225 | 0.014435 | 0.25544 | 0.14283 | 0.014344 | 0
21.3133 | 106.3875 | 4.6266 | 0.20225 | 0.014405 | 0.25513 | 0.14496 | 0.014954 | 0
21.4183 | 106.5706 | 4.6266 | 0.20222 | 0.014405 | 0.25575 | 0.14313 | 0.014344 | 0
21.5233 | 107.0284 | 4.6266 | 0.20222 | 0.014405 | 0.25483 | 0.14527 | 0.014344 | 0
21.6283 | 107.5777 | 4.6297 | 0.20225 | 0.014405 | 0.25422 | 0.14252 | 0.014344 | 0
21.7333 | 108.0355 | 4.6297 | 0.20225 | 0.014435 | 0.25452 | 0.14496 | 0.014344 | 0
21.8383 | 108.3102 | 4.6297 | 0.20225 | 0.014435 | 0.25452 | 0.14252 | 0.014344 | 0
21.9433 | 108.6764 | 4.6297 | 0.20225 | 0.014435 | 0.25483 | 0.14557 | 0.014649 | 0
22.0482 | 109.0426 | 4.6297 | 0.20225 | 0.014435 | 0.25239 | 0.14283 | 0.014344 | 0
22.1532 | 109.4089 | 4.6297 | 0.20225 | 0.014435 | 0.25513 | 0.14527 | 0.014649 | 0
22.2582 | 109.592 | 4.6297 | 0.20225 | 0.014435 | 0.25361 | 0.14252 | 0.014649 | 0
22.3632 | 110.0497 | 4.6297 | 0.20225 | 0.014435 | 0.25544 | 0.14496 | 0.014954 | 0
22.4682 | 110.5991 | 4.6327 | 0.20225 | 0.014435 | 0.253 | 0.14313 | 0.014649 | 0
22.5732 | 110.9653 | 4.6327 | 0.20225 | 0.014435 | 0.25513 | 0.14496 | 0.014649 | 0
22.6782 | 111.24 | 4.6327 | 0.20225 | 0.014435 | 0.253 | 0.14344 | 0.014344 | 0
22.7832 | 111.7893 | 4.6327 | 0.20225 | 0.014435 | 0.25483 | 0.14466 | 0.014344 | 0
22.8882 | 112.2471 | 4.6327 | 0.20225 | 0.014435 | 0.25361 | 0.14283 | 0.014344 | 0
22.9932 | 112.5217 | 4.6327 | 0.20225 | 0.014405 | 0.25575 | 0.14466 | 0.014344 | 0
23.0982 | 112.7049 | 4.6327 | 0.20225 | 0.014405 | 0.2533 | 0.14374 | 0.014039 | 0
23.2032 | 113.1626 | 4.6327 | 0.20225 | 0.014435 | 0.25452 | 0.14466 | 0.014039 | 0
23.3081 | 113.6204 | 4.6358 | 0.20225 | 0.014435 | 0.2533 | 0.14374 | 0.014649 | 0
23.4131 | 113.9866 | 4.6358 | 0.20225 | 0.014435 | 0.25636 | 0.14496 | 0.014649 | 0
23.5181 | 114.2613 | 4.6358 | 0.20225 | 0.014435 | 0.25391 | 0.14435 | 0.014649 | 0
23.6231 | 114.8106 | 4.6358 | 0.20225 | 0.014435 | 0.25575 | 0.14374 | 0.014649 | 0
23.7281 | 115.2684 | 4.6358 | 0.20225 | 0.014435 | 0.25452 | 0.14435 | 0.014649 | 0
23.8331 | 115.6346 | 4.6358 | 0.20225 | 0.014435 | 0.25605 | 0.14405 | 0.014344 | 0
23.9381 | 115.9093 | 4.6358 | 0.20225 | 0.014435 | 0.25513 | 0.14405 | 0.014649 | 0
24.0431 | 116.3671 | 4.6358 | 0.20225 | 0.014435 | 0.25544 | 0.14344 | 0.014344 | 0
24.1481 | 116.7333 | 4.6388 | 0.20225 | 0.014435 | 0.25483 | 0.14527 | 0.013733 | 0
24.2531 | 117.008 | 4.6388 | 0.20225 | 0.014405 | 0.25636 | 0.14496 | 0.014039 | 0
24.3581 | 117.2826 | 4.6388 | 0.20225 | 0.014435 | 0.25452 | 0.14405 | 0.014039 | 0
24.463 | 117.832 | 4.6388 | 0.20225 | 0.014405 | 0.25513 | 0.14313 | 0.014344 | 0
24.568 | 118.3813 | 4.6388 | 0.20225 | 0.014405 | 0.25452 | 0.14466 | 0.014344 | 0
24.673 | 118.656 | 4.6388 | 0.20225 | 0.014435 | 0.25605 | 0.14466 | 0.014344 | 0
24.778 | 118.9306 | 4.6388 | 0.20225 | 0.014435 | 0.25483 | 0.14466 | 0.014039 | 0
24.883 | 119.5715 | 4.6388 | 0.20225 | 0.014435 | 0.25544 | 0.14313 | 0.014649 | 0
24.988 | 119.9377 | 4.6419 | 0.20225 | 0.014435 | 0.25575 | 0.14405 | 0.014649 | 0
25.093 | 120.1209 | 4.6419 | 0.20225 | 0.014435 | 0.25605 | 0.14466 | 0.014344 | 0
25.198 | 120.304 | 4.6419 | 0.20222 | 0.014435 | 0.25452 | 0.14435 | 0.014649 | 0
25.303 | 120.8533 | 4.6419 | 0.20222 | 0.014435 | 0.25452 | 0.14283 | 0.014649 | 0
25.408 | 121.4026 | 4.6419 | 0.20225 | 0.014435 | 0.25513 | 0.14466 | 0.014649 | 0
25.513 | 121.5857 | 4.6419 | 0.20225 | 0.014435 | 0.25513 | 0.14435 | 0.014039 | 0
25.618 | 121.952 | 4.6419 | 0.20222 | 0.014435 | 0.25422 | 0.14496 | 0.014344 | 0
25.7229 | 122.5929 | 4.6449 | 0.20225 | 0.014435 | 0.25361 | 0.14405 | 0.014344 | 0
25.8279 | 123.1422 | 4.6449 | 0.20225 | 0.014405 | 0.25422 | 0.14527 | 0.014344 | 0
25.9329 | 123.3253 | 4.6449 | 0.20222 | 0.014435 | 0.25391 | 0.14222 | 0.014954 | 0
26.0379 | 123.6 | 4.6449 | 0.20225 | 0.014435 | 0.25452 | 0.14466 | 0.014954 | 0
26.1429 | 124.0577 | 4.6449 | 0.20222 | 0.014435 | 0.253 | 0.14252 | 0.014649 | 0
26.2479 | 124.5155 | 4.6449 | 0.20222 | 0.014435 | 0.25513 | 0.14466 | 0.014344 | 0
26.3529 | 124.6986 | 4.6449 | 0.20222 | 0.014405 | 0.25269 | 0.14222 | 0.014344 | 0
26.4579 | 124.9733 | 4.648 | 0.20222 | 0.014405 | 0.25422 | 0.14496 | 0.014039 | 0
26.5629 | 125.7057 | 4.648 | 0.20222 | 0.014405 | 0.253 | 0.14252 | 0.014039 | 0
26.6679 | 126.072 | 4.648 | 0.20222 | 0.014405 | 0.25513 | 0.14527 | 0.014344 | 0
26.7729 | 126.3466 | 4.648 | 0.20222 | 0.014435 | 0.253 | 0.14222 | 0.014954 | 0
26.8779 | 126.896 | 4.648 | 0.20222 | 0.014435 | 0.25483 | 0.14496 | 0.014344 | 0
26.9828 | 127.2622 | 4.648 | 0.20225 | 0.014435 | 0.25269 | 0.14405 | 0.014344 | 0
27.0878 | 127.5369 | 4.648 | 0.20222 | 0.014435 | 0.25605 | 0.14618 | 0.014344 | 0
27.1928 | 127.8115 | 4.648 | 0.20225 | 0.014435 | 0.2533 | 0.14252 | 0.014344 | 0
27.2978 | 128.1777 | 4.651 | 0.20225 | 0.014405 | 0.25513 | 0.14435 | 0.014039 | 0
27.4028 | 128.7271 | 4.651 | 0.20225 | 0.014435 | 0.25391 | 0.14344 | 0.014344 | 0
27.5078 | 129.0933 | 4.651 | 0.20222 | 0.014405 | 0.25666 | 0.14588 | 0.014649 | 0
27.6128 | 129.368 | 4.651 | 0.20225 | 0.014435 | 0.25483 | 0.14435 | 0.014344 | 0
27.7178 | 129.9173 | 4.651 | 0.20225 | 0.014435 | 0.25544 | 0.14374 | 0.014954 | 0
27.8228 | 130.4666 | 4.6541 | 0.20225 | 0.014435 | 0.25483 | 0.14435 | 0.014344 | 0
27.9278 | 130.7413 | 4.6541 | 0.20222 | 0.014435 | 0.25575 | 0.14557 | 0.014344 | 0
28.0328 | 130.9244 | 4.6541 | 0.20222 | 0.014435 | 0.25483 | 0.14374 | 0.014649 | 0
28.1378 | 131.3822 | 4.6541 | 0.20222 | 0.014435 | 0.25452 | 0.14405 | 0.014649 | 0
28.2427 | 131.84 | 4.6541 | 0.20222 | 0.014435 | 0.25452 | 0.14557 | 0.014649 | 0
28.3477 | 132.1146 | 4.6541 | 0.20222 | 0.014435 | 0.25544 | 0.14496 | 0.014649 | 0
28.4527 | 132.3893 | 4.6541 | 0.20222 | 0.014435 | 0.25391 | 0.14466 | 0.014344 | 0
28.5577 | 133.0302 | 4.6571 | 0.20222 | 0.014435 | 0.25483 | 0.14344 | 0.014649 | 0
28.6627 | 133.488 | 4.6571 | 0.20222 | 0.014435 | 0.25452 | 0.14527 | 0.014649 | 0
28.7677 | 133.7626 | 4.6571 | 0.20222 | 0.014435 | 0.25636 | 0.14466 | 0.014344 | 0
28.8727 | 134.1288 | 4.6571 | 0.20225 | 0.014435 | 0.25452 | 0.14435 | 0.014039 | 0
28.9777 | 134.6782 | 4.6571 | 0.20225 | 0.014435 | 0.25513 | 0.14374 | 0.014344 | 0
29.0827 | 135.0444 | 4.6571 | 0.20225 | 0.014435 | 0.25544 | 0.14466 | 0.014649 | 0
29.1877 | 135.2275 | 4.6571 | 0.20225 | 0.014435 | 0.25544 | 0.14344 | 0.014649 | 0
29.2927 | 135.5022 | 4.6571 | 0.20225 | 0.014435 | 0.25544 | 0.14557 | 0.014344 | 0
29.3977 | 136.0515 | 4.6571 | 0.20225 | 0.014435 | 0.25391 | 0.14313 | 0.014649 | 0
29.5026 | 136.5093 | 4.6602 | 0.20225 | 0.014435 | 0.25483 | 0.14496 | 0.014344 | 0
29.6076 | 136.784 | 4.6602 | 0.20225 | 0.014435 | 0.25391 | 0.14374 | 0.014344 | 0
29.7126 | 137.1502 | 4.6602 | 0.20225 | 0.014435 | 0.25483 | 0.14496 | 0.013733 | 0
29.8176 | 137.7911 | 4.6602 | 0.20225 | 0.014435 | 0.25239 | 0.14222 | 0.014344 | 0
29.9226 | 138.2488 | 4.6602 | 0.20225 | 0.014405 | 0.25391 | 0.14527 | 0.014649 | 0
30.0276 | 138.432 | 4.6602 | 0.20225 | 0.014405 | 0.2533 | 0.14191 | 0.014649 | 0
30.1326 | 138.6151 | 4.6602 | 0.20225 | 0.014405 | 0.25391 | 0.14527 | 0.014649 | 0
30.2376 | 139.256 | 4.6602 | 0.20225 | 0.014435 | 0.25269 | 0.14252 | 0.014344 | 0
30.3426 | 139.6222 | 4.6632 | 0.20225 | 0.014435 | 0.25544 | 0.14466 | 0.014344 | 0
30.4476 | 139.8968 | 4.6632 | 0.20225 | 0.014405 | 0.25361 | 0.14222 | 0.014649 | 0
30.5526 | 140.1715 | 4.6632 | 0.20225 | 0.014405 | 0.25483 | 0.14496 | 0.014344 | 0
30.6576 | 140.8124 | 4.6632 | 0.20225 | 0.014405 | 0.2533 | 0.14283 | 0.014344 | 0
30.7625 | 141.2702 | 4.6632 | 0.20225 | 0.014435 | 0.25544 | 0.14557 | 0.014344 | 0
30.8675 | 141.6364 | 4.6632 | 0.20225 | 0.014405 | 0.2533 | 0.14161 | 0.014344 | 0
30.9725 | 141.9111 | 4.6632 | 0.20225 | 0.014435 | 0.25513 | 0.14527 | 0.014344 | 0
31.0775 | 142.4604 | 4.6632 | 0.20225 | 0.014405 | 0.253 | 0.14252 | 0.014344 | 0
31.1825 | 142.7351 | 4.6663 | 0.20222 | 0.014435 | 0.25544 | 0.14557 | 0.014954 | 0
31.2875 | 142.9182 | 4.6663 | 0.20225 | 0.014435 | 0.253 | 0.14313 | 0.014649 | 0
31.3925 | 143.2844 | 4.6663 | 0.20225 | 0.014435 | 0.25513 | 0.14527 | 0.014649 | 0
31.4975 | 143.9253 | 4.6663 | 0.20225 | 0.014435 | 0.253 | 0.14374 | 0.014039 | 0
31.6025 | 144.2915 | 4.6663 | 0.20225 | 0.014405 | 0.25483 | 0.14496 | 0.014649 | 0
31.7075 | 144.5662 | 4.6663 | 0.20222 | 0.014435 | 0.25422 | 0.14374 | 0.014344 | 0
31.8125 | 145.024 | 4.6663 | 0.20222 | 0.014405 | 0.25361 | 0.14527 | 0.014649 | 0
31.9175 | 145.6648 | 4.6693 | 0.20222 | 0.014405 | 0.25452 | 0.14344 | 0.014954 | 0
32.0224 | 146.0311 | 4.6693 | 0.20222 | 0.014405 | 0.25452 | 0.14557 | 0.014344 | 0
32.1274 | 146.1226 | 4.6693 | 0.20222 | 0.014405 | 0.25513 | 0.14466 | 0.014344 | 0
32.2324 | 146.3973 | 4.6693 | 0.20225 | 0.014405 | 0.25452 | 0.14557 | 0.014649 | 0
32.3374 | 147.0382 | 4.6693 | 0.20225 | 0.014405 | 0.25452 | 0.14466 | 0.014344 | 0
32.4424 | 147.4044 | 4.6693 | 0.20222 | 0.014405 | 0.25544 | 0.14527 | 0.014344 | 0
32.5474 | 147.5875 | 4.6693 | 0.20225 | 0.014405 | 0.25422 | 0.14374 | 0.014649 | 0
32.6524 | 147.9537 | 4.6693 | 0.20225 | 0.014405 | 0.25452 | 0.14496 | 0.014649 | 0
32.7574 | 148.6862 | 4.6724 | 0.20225 | 0.014405 | 0.25513 | 0.14496 | 0.014344 | 0
32.8624 | 149.144 | 4.6724 | 0.20222 | 0.014405 | 0.25544 | 0.14557 | 0.014649 | 0
32.9674 | 149.3271 | 4.6724 | 0.20222 | 0.014405 | 0.25422 | 0.14466 | 0.014649 | 0
33.0724 | 149.6933 | 4.6724 | 0.20222 | 0.014405 | 0.25422 | 0.14527 | 0.014954 | 0
33.1774 | 150.2426 | 4.6724 | 0.20225 | 0.014405 | 0.25452 | 0.14374 | 0.014649 | 0
33.2823 | 150.5173 | 4.6724 | 0.20222 | 0.014405 | 0.25452 | 0.14557 | 0.014344 | 0
33.3873 | 150.7004 | 4.6724 | 0.20222 | 0.014405 | 0.25422 | 0.14435 | 0.014954 | 0
33.4923 | 151.0666 | 4.6724 | 0.20222 | 0.014405 | 0.25422 | 0.14466 | 0.014954 | 0
33.5973 | 151.7991 | 4.6754 | 0.20225 | 0.014405 | 0.25513 | 0.14496 | 0.014954 | 0
33.7023 | 152.0737 | 4.6754 | 0.20225 | 0.014405 | 0.25544 | 0.14588 | 0.014649 | 0
33.8073 | 152.44 | 4.6754 | 0.20225 | 0.014405 | 0.25513 | 0.14435 | 0.014649 | 0
33.9123 | 152.8977 | 4.6754 | 0.20225 | 0.014405 | 0.25483 | 0.14466 | 0.014039 | 0
34.0173 | 153.4471 | 4.6754 | 0.20225 | 0.014405 | 0.25513 | 0.14496 | 0.014344 | 0
34.1223 | 153.6302 | 4.6754 | 0.20225 | 0.014405 | 0.25575 | 0.14527 | 0.014039 | 0
34.2273 | 153.8133 | 4.6754 | 0.20225 | 0.014405 | 0.25483 | 0.14466 | 0.014649 | 0
34.3323 | 154.1795 | 4.6754 | 0.20225 | 0.014405 | 0.25544 | 0.14496 | 0.014039 | 0
34.4373 | 154.912 | 4.6785 | 0.20225 | 0.014405 | 0.25483 | 0.14466 | 0.014344 | 0
34.5422 | 155.1866 | 4.6785 | 0.20225 | 0.014405 | 0.25544 | 0.14557 | 0.014649 | 0
34.6472 | 155.4613 | 4.6785 | 0.20225 | 0.014405 | 0.25483 | 0.14435 | 0.014649 | 0
34.7522 | 155.9191 | 4.6785 | 0.20225 | 0.014405 | 0.25422 | 0.14466 | 0.014954 | 0
34.8572 | 156.6515 | 4.6785 | 0.20225 | 0.014405 | 0.25452 | 0.14405 | 0.014344 | 0
34.9622 | 156.9262 | 4.6785 | 0.20225 | 0.014405 | 0.25452 | 0.14527 | 0.014039 | 0
35.0672 | 157.1093 | 4.6785 | 0.20225 | 0.014405 | 0.25483 | 0.14466 | 0.014344 | 0
35.1722 | 157.4755 | 4.6785 | 0.20225 | 0.014405 | 0.25422 | 0.14496 | 0.014649 | 0
35.2772 | 158.0248 | 4.6815 | 0.20225 | 0.014405 | 0.25422 | 0.14435 | 0.014344 | 0
35.3822 | 158.3911 | 4.6815 | 0.20225 | 0.014405 | 0.25391 | 0.14588 | 0.014039 | 0
35.4872 | 158.4826 | 4.6815 | 0.20225 | 0.014405 | 0.25483 | 0.14466 | 0.014344 | 0
35.5922 | 158.9404 | 4.6815 | 0.20225 | 0.014405 | 0.25452 | 0.14466 | 0.014649 | 0
35.6972 | 159.6728 | 4.6815 | 0.20225 | 0.014405 | 0.25513 | 0.14435 | 0.014344 | 0
35.8021 | 160.0391 | 4.6815 | 0.20225 | 0.014405 | 0.25483 | 0.14466 | 0.014344 | 0
35.9071 | 160.3137 | 4.6815 | 0.20225 | 0.014405 | 0.25513 | 0.14466 | 0.014344 | 0
36.0121 | 160.68 | 4.6815 | 0.20225 | 0.014405 | 0.25483 | 0.14496 | 0.014344 | 0
36.1171 | 161.2293 | 4.6846 | 0.20225 | 0.014405 | 0.25513 | 0.14435 | 0.014039 | 0
36.2221 | 161.504 | 4.6846 | 0.20225 | 0.014405 | 0.25544 | 0.14557 | 0.014649 | 0
36.3271 | 161.6871 | 4.6846 | 0.20225 | 0.014405 | 0.25513 | 0.14466 | 0.014649 | 0
36.4321 | 162.0533 | 4.6846 | 0.20225 | 0.014405 | 0.25513 | 0.14527 | 0.014344 | 0
36.5371 | 162.6942 | 4.6846 | 0.20225 | 0.014405 | 0.25483 | 0.14435 | 0.014649 | 0
36.6421 | 162.9688 | 4.6846 | 0.20225 | 0.014405 | 0.25544 | 0.14466 | 0.014344 | 0
36.7471 | 163.4266 | 4.6846 | 0.20225 | 0.014405 | 0.25452 | 0.14374 | 0.014649 | 0
36.8521 | 163.8844 | 4.6846 | 0.20225 | 0.014405 | 0.25483 | 0.14466 | 0.014649 | 0
36.9571 | 164.5253 | 4.6876 | 0.20225 | 0.014405 | 0.25452 | 0.14466 | 0.014649 | 0
37.062 | 164.7084 | 4.6876 | 0.20225 | 0.014405 | 0.25513 | 0.14435 | 0.014954 | 0
37.167 | 164.8915 | 4.6876 | 0.20225 | 0.014405 | 0.25452 | 0.14496 | 0.014344 | 0
37.272 | 165.2577 | 4.6876 | 0.20225 | 0.014374 | 0.25391 | 0.14435 | 0.014649 | 0
37.377 | 165.8986 | 4.6876 | 0.20225 | 0.014405 | 0.25483 | 0.14466 | 0.014039 | 0
37.482 | 166.0817 | 4.6876 | 0.20225 | 0.014405 | 0.25422 | 0.14435 | 0.014344 | 0
37.587 | 166.3564 | 4.6876 | 0.20225 | 0.014374 | 0.25513 | 0.14496 | 0.014344 | 0
37.692 | 166.9057 | 4.6876 | 0.20225 | 0.014374 | 0.25513 | 0.14466 | 0.014039 | 0
37.797 | 167.6382 | 4.6907 | 0.20225 | 0.014374 | 0.25544 | 0.14557 | 0.014344 | 0
37.902 | 167.9128 | 4.6907 | 0.20225 | 0.014374 | 0.25605 | 0.14496 | 0.014649 | 0
38.007 | 168.096 | 4.6907 | 0.20225 | 0.014374 | 0.25513 | 0.14466 | 0.014344 | 0
38.112 | 168.4622 | 4.6907 | 0.20225 | 0.014374 | 0.25513 | 0.14405 | 0.014954 | 0
38.217 | 169.0115 | 4.6907 | 0.20225 | 0.014405 | 0.25575 | 0.14557 | 0.014344 | 0
38.3219 | 169.2862 | 4.6907 | 0.20225 | 0.014405 | 0.25636 | 0.14496 | 0.014344 | 0
38.4269 | 169.5608 | 4.6907 | 0.20225 | 0.014405 | 0.25452 | 0.14496 | 0.014344 | 0
38.5319 | 170.0186 | 4.6907 | 0.20225 | 0.014405 | 0.25544 | 0.14374 | 0.014344 | 0
38.6369 | 170.5679 | 4.6937 | 0.20225 | 0.014405 | 0.25544 | 0.14496 | 0.014344 | 0
38.7419 | 171.0257 | 4.6937 | 0.20225 | 0.014405 | 0.25666 | 0.14435 | 0.014344 | 0
38.8469 | 171.3919 | 4.6937 | 0.20225 | 0.014405 | 0.25483 | 0.14405 | 0.014649 | 0
38.9519 | 171.7582 | 4.6937 | 0.20225 | 0.014405 | 0.25544 | 0.14405 | 0.014649 | 0
39.0569 | 172.2159 | 4.6937 | 0.20225 | 0.014405 | 0.25544 | 0.14557 | 0.014649 | 0
39.1619 | 172.4906 | 4.6937 | 0.20225 | 0.014405 | 0.25636 | 0.14405 | 0.014649 | 0
39.2669 | 172.6737 | 4.6937 | 0.20225 | 0.014405 | 0.25391 | 0.14435 | 0.014649 | 0
39.3719 | 173.1315 | 4.6937 | 0.20225 | 0.014405 | 0.25513 | 0.14374 | 0.014039 | 0
39.4769 | 173.6808 | 4.6968 | 0.20225 | 0.014405 | 0.25483 | 0.14466 | 0.014039 | 0
39.5818 | 173.9555 | 4.6968 | 0.20225 | 0.014405 | 0.25575 | 0.14405 | 0.014649 | 0
39.6868 | 174.4133 | 4.6968 | 0.20225 | 0.014405 | 0.25452 | 0.14405 | 0.014344 | 0
39.7918 | 174.9626 | 4.6968 | 0.20225 | 0.014405 | 0.25544 | 0.14374 | 0.014344 | 0
39.8968 | 175.5119 | 4.6968 | 0.20225 | 0.014374 | 0.25513 | 0.14466 | 0.014649 | 0
40.0018 | 175.6951 | 4.6968 | 0.20225 | 0.014405 | 0.25575 | 0.14466 | 0.014039 | 0
40.1068 | 175.9697 | 4.6968 | 0.20225 | 0.014405 | 0.25483 | 0.14435 | 0.014649 | 0
40.2118 | 176.3359 | 4.6968 | 0.20225 | 0.014405 | 0.25452 | 0.14283 | 0.014954 | 0
40.3168 | 176.8853 | 4.6999 | 0.20225 | 0.014405 | 0.25544 | 0.14435 | 0.014344 | 0
40.4218 | 176.9768 | 4.6999 | 0.20225 | 0.014405 | 0.25483 | 0.14435 | 0.014649 | 0
40.5268 | 177.4346 | 4.6999 | 0.20225 | 0.014405 | 0.25483 | 0.14344 | 0.014344 | 0
40.6318 | 178.1671 | 4.6999 | 0.20225 | 0.014405 | 0.25513 | 0.14527 | 0.014344 | 0
40.7368 | 178.6248 | 4.6999 | 0.20225 | 0.014405 | 0.25513 | 0.14466 | 0.014039 | 0
40.8417 | 178.8995 | 4.6999 | 0.20225 | 0.014405 | 0.25483 | 0.14496 | 0.014649 | 0
40.9467 | 179.2657 | 4.6999 | 0.20225 | 0.014405 | 0.25483 | 0.14435 | 0.014344 | 0
41.0517 | 179.7235 | 4.6999 | 0.20225 | 0.014405 | 0.25483 | 0.14344 | 0.014344 | 0
41.1567 | 180.0897 | 4.7029 | 0.20225 | 0.014405 | 0.25575 | 0.14466 | 0.014649 | 0
41.2617 | 180.2728 | 4.7029 | 0.20225 | 0.014405 | 0.25452 | 0.14405 | 0.014344 | 0
41.3667 | 180.6391 | 4.7029 | 0.20225 | 0.014405 | 0.25513 | 0.14496 | 0.014649 | 0
41.4717 | 181.2799 | 4.7029 | 0.20225 | 0.014405 | 0.25452 | 0.14405 | 0.014344 | 0
41.5767 | 181.5546 | 4.7029 | 0.20225 | 0.014405 | 0.25483 | 0.14496 | 0.014344 | 0
41.6817 | 181.9208 | 4.7029 | 0.20225 | 0.014405 | 0.25391 | 0.14405 | 0.014039 | 0
41.7867 | 182.4702 | 4.7029 | 0.20225 | 0.014405 | 0.25452 | 0.14496 | 0.014344 | 0
41.8917 | 183.0195 | 4.7029 | 0.20225 | 0.014405 | 0.25452 | 0.14435 | 0.014649 | 0
41.9967 | 183.2942 | 4.7029 | 0.20225 | 0.014405 | 0.25391 | 0.14557 | 0.014649 | 0
42.1016 | 183.3857 | 4.7029 | 0.20225 | 0.014405 | 0.25452 | 0.14435 | 0.014649 | 0
42.2066 | 183.7519 | 4.706 | 0.20225 | 0.014405 | 0.25452 | 0.14557 | 0.014344 | 0
42.3116 | 184.3928 | 4.706 | 0.20225 | 0.014405 | 0.25544 | 0.14435 | 0.014344 | 0
42.4166 | 184.6675 | 4.706 | 0.20225 | 0.014405 | 0.25483 | 0.14557 | 0.014344 | 0
42.5216 | 184.9422 | 4.706 | 0.20225 | 0.014405 | 0.25513 | 0.14496 | 0.014344 | 0
42.6266 | 185.3999 | 4.706 | 0.20225 | 0.014405 | 0.25513 | 0.14466 | 0.014649 | 0
42.7316 | 186.2239 | 4.706 | 0.20225 | 0.014405 | 0.25544 | 0.14435 | 0.014649 | 0
42.8366 | 186.4986 | 4.706 | 0.20225 | 0.014405 | 0.25544 | 0.14405 | 0.014344 | 0
42.9416 | 186.6817 | 4.706 | 0.20225 | 0.014405 | 0.25513 | 0.14496 | 0.014344 | 0
43.0466 | 187.0479 | 4.709 | 0.20225 | 0.014405 | 0.25483 | 0.14435 | 0.014344 | 0
43.1516 | 187.5973 | 4.709 | 0.20225 | 0.014405 | 0.25513 | 0.14588 | 0.014344 | 0
43.2566 | 187.8719 | 4.709 | 0.20225 | 0.014405 | 0.25575 | 0.14405 | 0.014344 | 0
43.3615 | 188.0551 | 4.709 | 0.20225 | 0.014405 | 0.25544 | 0.14496 | 0.014039 | 0
43.4665 | 188.5128 | 4.709 | 0.20225 | 0.014405 | 0.25544 | 0.14466 | 0.014344 | 0
43.5715 | 189.1537 | 4.709 | 0.20225 | 0.014405 | 0.25575 | 0.14557 | 0.014649 | 0
43.6765 | 189.5199 | 4.709 | 0.20225 | 0.014405 | 0.25605 | 0.14466 | 0.014954 | 0
43.7815 | 189.9777 | 4.709 | 0.20225 | 0.014405 | 0.25452 | 0.14435 | 0.014649 | 0
43.8865 | 190.3439 | 4.7121 | 0.20225 | 0.014405 | 0.25575 | 0.14435 | 0.014344 | 0
43.9915 | 190.8933 | 4.7121 | 0.20225 | 0.014405 | 0.25544 | 0.14466 | 0.014649 | 0
44.0965 | 191.0764 | 4.7121 | 0.20225 | 0.014405 | 0.25636 | 0.14527 | 0.014344 | 0
44.2015 | 191.2595 | 4.7121 | 0.20225 | 0.014405 | 0.25452 | 0.14405 | 0.014649 | 0
44.3065 | 191.7173 | 4.7121 | 0.20225 | 0.014405 | 0.25605 | 0.14496 | 0.014649 | 0
44.4115 | 192.2666 | 4.7121 | 0.20225 | 0.014405 | 0.25513 | 0.14557 | 0.014954 | 0
44.5165 | 192.5413 | 4.7121 | 0.20225 | 0.014405 | 0.25666 | 0.14557 | 0.014954 | 0
44.6214 | 192.9075 | 4.7121 | 0.20225 | 0.014405 | 0.25391 | 0.14374 | 0.013733 | 0
44.7264 | 193.5484 | 4.7121 | 0.20225 | 0.014405 | 0.25483 | 0.14435 | 0.014344 | 0
44.8314 | 194.0977 | 4.7121 | 0.20225 | 0.014405 | 0.25513 | 0.14466 | 0.014649 | 0
44.9364 | 194.3724 | 4.7121 | 0.20225 | 0.014405 | 0.25605 | 0.14588 | 0.014649 | 0
45.0414 | 194.5555 | 4.7151 | 0.20225 | 0.014405 | 0.25422 | 0.14374 | 0.014649 | 0
45.1464 | 194.9217 | 4.7151 | 0.20225 | 0.014405 | 0.25513 | 0.14435 | 0.014344 | 0
45.2514 | 195.4711 | 4.7151 | 0.20225 | 0.014405 | 0.25452 | 0.14496 | 0.014649 | 0
45.3564 | 195.7457 | 4.7151 | 0.20225 | 0.014405 | 0.25636 | 0.14527 | 0.014344 | 0
45.4614 | 196.0204 | 4.7151 | 0.20225 | 0.014405 | 0.25422 | 0.14374 | 0.014344 | 0
45.5664 | 196.4782 | 4.7151 | 0.20225 | 0.014405 | 0.25513 | 0.14344 | 0.014649 | 0
45.6714 | 197.1191 | 4.7151 | 0.20225 | 0.014405 | 0.25513 | 0.14527 | 0.014344 | 0
45.7764 | 197.5768 | 4.7151 | 0.20222 | 0.014405 | 0.25575 | 0.14435 | 0.014344 | 0
45.8813 | 197.8515 | 4.7151 | 0.20222 | 0.014405 | 0.25483 | 0.14496 | 0.014344 | 0
45.9863 | 198.3093 | 4.7151 | 0.20225 | 0.014405 | 0.25452 | 0.14283 | 0.014344 | 0
46.0913 | 198.6755 | 4.7182 | 0.20225 | 0.014405 | 0.25544 | 0.14588 | 0.014344 | 0
46.1963 | 198.9502 | 4.7182 | 0.20225 | 0.014405 | 0.25575 | 0.14405 | 0.014649 | 0
46.3013 | 199.1333 | 4.7182 | 0.20225 | 0.014405 | 0.25513 | 0.14435 | 0.014344 | 0
46.4063 | 199.5911 | 4.7182 | 0.20225 | 0.014405 | 0.25483 | 0.14283 | 0.014039 | 0
46.5113 | 200.1404 | 4.7182 | 0.20225 | 0.014405 | 0.25544 | 0.14496 | 0.014649 | 0
46.6163 | 200.5066 | 4.7182 | 0.20225 | 0.014405 | 0.25666 | 0.14405 | 0.014344 | 0
46.7213 | 201.0559 | 4.7182 | 0.20225 | 0.014405 | 0.25513 | 0.14405 | 0.014039 | 0
46.8263 | 201.5137 | 4.7182 | 0.20225 | 0.014405 | 0.25422 | 0.14313 | 0.014649 | 0
46.9313 | 201.9715 | 4.7182 | 0.20225 | 0.014405 | 0.25544 | 0.14466 | 0.014649 | 0
47.0363 | 202.1546 | 4.7182 | 0.20225 | 0.014405 | 0.25605 | 0.14344 | 0.014649 | 0
47.1412 | 202.4293 | 4.7212 | 0.20225 | 0.014405 | 0.25513 | 0.14344 | 0.014344 | 0
47.2462 | 202.8871 | 4.7212 | 0.20225 | 0.014405 | 0.25483 | 0.14344 | 0.014344 | 0
47.3512 | 203.3448 | 4.7212 | 0.20225 | 0.014405 | 0.25513 | 0.14466 | 0.014954 | 0
47.4562 | 203.5279 | 4.7212 | 0.20225 | 0.014405 | 0.25666 | 0.14374 | 0.014344 | 0
47.5612 | 203.9857 | 4.7212 | 0.20225 | 0.014405 | 0.25452 | 0.14435 | 0.014649 | 0
47.6662 | 204.6266 | 4.7212 | 0.20225 | 0.014405 | 0.25513 | 0.14283 | 0.014344 | 0
47.7712 | 205.1759 | 4.7212 | 0.20225 | 0.014405 | 0.25452 | 0.14496 | 0.014344 | 0
47.8762 | 205.3591 | 4.7212 | 0.20225 | 0.014405 | 0.25544 | 0.14283 | 0.014344 | 0
47.9812 | 205.7253 | 4.7212 | 0.20225 | 0.014405 | 0.25513 | 0.14466 | 0.014344 | 0
48.0862 | 206.0915 | 4.7243 | 0.20225 | 0.014405 | 0.25391 | 0.14222 | 0.014344 | 0
48.1912 | 206.5493 | 4.7243 | 0.20225 | 0.014405 | 0.25513 | 0.14527 | 0.014649 | 0
48.2961 | 206.7324 | 4.7243 | 0.20225 | 0.014374 | 0.25544 | 0.14283 | 0.014344 | 0
48.4011 | 207.0986 | 4.7243 | 0.20225 | 0.014405 | 0.25483 | 0.14466 | 0.014344 | 0
48.5061 | 207.6479 | 4.7243 | 0.20225 | 0.014405 | 0.25361 | 0.14222 | 0.014649 | 0
48.6111 | 208.1057 | 4.7243 | 0.20225 | 0.014405 | 0.25483 | 0.14435 | 0.014344 | 0
48.7161 | 208.5635 | 4.7243 | 0.20225 | 0.014405 | 0.25422 | 0.14191 | 0.014649 | 0
48.8211 | 208.9297 | 4.7243 | 0.20225 | 0.014405 | 0.25452 | 0.14405 | 0.014344 | 0
48.9261 | 209.3875 | 4.7243 | 0.20225 | 0.014405 | 0.253 | 0.14252 | 0.014954 | 0
49.0311 | 209.6622 | 4.7243 | 0.20225 | 0.014405 | 0.25452 | 0.14435 | 0.014344 | 0
49.1361 | 209.9368 | 4.7273 | 0.20225 | 0.014405 | 0.25361 | 0.14222 | 0.014344 | 0
49.2411 | 210.303 | 4.7273 | 0.20225 | 0.014405 | 0.25452 | 0.14405 | 0.014344 | 0
49.3461 | 210.7608 | 4.7273 | 0.20225 | 0.014405 | 0.25239 | 0.14313 | 0.014344 | 0
49.4511 | 211.127 | 4.7273 | 0.20225 | 0.014405 | 0.25391 | 0.14405 | 0.014344 | 0
49.556 | 211.4017 | 4.7273 | 0.20225 | 0.014405 | 0.253 | 0.14161 | 0.014344 | 0
49.661 | 212.1342 | 4.7273 | 0.20225 | 0.014374 | 0.25391 | 0.14527 | 0.014344 | 0
49.766 | 212.6835 | 4.7273 | 0.20225 | 0.014405 | 0.25269 | 0.14283 | 0.014344 | 0
49.871 | 213.0497 | 4.7273 | 0.20225 | 0.014405 | 0.25575 | 0.14496 | 0.014649 | 0
49.976 | 213.1413 | 4.7273 | 0.20225 | 0.014405 | 0.25269 | 0.14222 | 0.014649 | 0
50.081 | 213.599 | 4.7273 | 0.20225 | 0.014405 | 0.25422 | 0.14496 | 0.014344 | 0
50.186 | 214.0568 | 4.7304 | 0.20225 | 0.014405 | 0.2533 | 0.14283 | 0.014649 | 0
50.291 | 214.3315 | 4.7304 | 0.20225 | 0.014374 | 0.25605 | 0.14466 | 0.014649 | 0
50.396 | 214.5146 | 4.7304 | 0.20225 | 0.014405 | 0.25361 | 0.14313 | 0.014344 | 0
50.501 | 215.0639 | 4.7304 | 0.20225 | 0.014405 | 0.25513 | 0.14374 | 0.014649 | 0
50.606 | 215.6133 | 4.7304 | 0.20225 | 0.014405 | 0.2533 | 0.14344 | 0.014344 | 0
50.711 | 216.1626 | 4.7304 | 0.20225 | 0.014405 | 0.25575 | 0.14466 | 0.014344 | 0
50.8159 | 216.4373 | 4.7304 | 0.20225 | 0.014405 | 0.2533 | 0.14405 | 0.014344 | 0
50.9209 | 216.895 | 4.7304 | 0.20225 | 0.014374 | 0.25483 | 0.14313 | 0.014649 | 0
51.0259 | 217.2613 | 4.7334 | 0.20225 | 0.014374 | 0.25391 | 0.14435 | 0.014344 | 0
51.1309 | 217.6275 | 4.7334 | 0.20225 | 0.014374 | 0.25605 | 0.14496 | 0.014344 | 0
51.2359 | 217.719 | 4.7334 | 0.20225 | 0.014405 | 0.25422 | 0.14527 | 0.014344 | 0
51.3409 | 218.1768 | 4.7334 | 0.20225 | 0.014405 | 0.25483 | 0.14344 | 0.014954 | 0
51.4459 | 218.7262 | 4.7334 | 0.20225 | 0.014405 | 0.25452 | 0.14435 | 0.014344 | 0
51.5509 | 219.0924 | 4.7334 | 0.20225 | 0.014405 | 0.25605 | 0.14527 | 0.014649 | 0
51.6559 | 219.4586 | 4.7334 | 0.20225 | 0.014405 | 0.25452 | 0.14405 | 0.014649 | 0
51.7609 | 220.191 | 4.7334 | 0.20225 | 0.014405 | 0.25513 | 0.14344 | 0.014649 | 0
51.8659 | 220.5573 | 4.7365 | 0.20225 | 0.014405 | 0.25391 | 0.14466 | 0.014344 | 0
51.9709 | 220.7404 | 4.7334 | 0.20225 | 0.014405 | 0.25575 | 0.14496 | 0.014954 | 0
52.0758 | 221.015 | 4.7365 | 0.20225 | 0.014405 | 0.25391 | 0.14405 | 0.014649 | 0
52.1808 | 221.4728 | 4.7365 | 0.20225 | 0.014405 | 0.25544 | 0.14283 | 0.014954 | 0
52.2858 | 221.9306 | 4.7365 | 0.20225 | 0.014405 | 0.25422 | 0.14466 | 0.014954 | 0
52.3908 | 222.1137 | 4.7365 | 0.20225 | 0.014405 | 0.25636 | 0.14405 | 0.014649 | 0
52.4958 | 222.4799 | 4.7365 | 0.20225 | 0.014405 | 0.25452 | 0.14557 | 0.014039 | 0
52.6008 | 223.2124 | 4.7365 | 0.20225 | 0.014405 | 0.25544 | 0.14252 | 0.014649 | 0
52.7058 | 223.7617 | 4.7365 | 0.20225 | 0.014405 | 0.25422 | 0.14496 | 0.014344 | 0
52.8108 | 224.0364 | 4.7365 | 0.20225 | 0.014405 | 0.25666 | 0.14344 | 0.014649 | 0
52.9158 | 224.2195 | 4.7365 | 0.20225 | 0.014405 | 0.25513 | 0.14405 | 0.014649 | 0
53.0208 | 224.7688 | 4.7395 | 0.20225 | 0.014405 | 0.25483 | 0.14283 | 0.014649 | 0
53.1258 | 225.135 | 4.7395 | 0.20225 | 0.014405 | 0.25483 | 0.14405 | 0.014649 | 0
53.2308 | 225.4097 | 4.7395 | 0.20225 | 0.014405 | 0.25636 | 0.14435 | 0.014039 | 0
53.3357 | 225.5928 | 4.7395 | 0.20225 | 0.014405 | 0.25513 | 0.14466 | 0.014344 | 0
53.4407 | 226.2337 | 4.7395 | 0.20225 | 0.014405 | 0.25422 | 0.14283 | 0.014344 | 0
53.5457 | 226.783 | 4.7395 | 0.20225 | 0.014405 | 0.25422 | 0.14405 | 0.014039 | 0
53.6507 | 227.1493 | 4.7395 | 0.20225 | 0.014405 | 0.25544 | 0.14313 | 0.014344 | 0
53.7557 | 227.6986 | 4.7395 | 0.20225 | 0.014405 | 0.25513 | 0.14496 | 0.014344 | 0
53.8607 | 228.0648 | 4.7395 | 0.20225 | 0.014405 | 0.25483 | 0.14222 | 0.014344 | 0
53.9657 | 228.431 | 4.7395 | 0.20225 | 0.014405 | 0.25544 | 0.14527 | 0.014344 | 0
54.0707 | 228.6142 | 4.7426 | 0.20225 | 0.014405 | 0.25513 | 0.14191 | 0.014649 | 0
54.1757 | 228.9804 | 4.7426 | 0.20225 | 0.014405 | 0.25483 | 0.14435 | 0.014039 | 0
54.2807 | 229.4382 | 4.7426 | 0.20225 | 0.014405 | 0.25483 | 0.14222 | 0.014344 | 0
54.3857 | 229.8044 | 4.7426 | 0.20225 | 0.014405 | 0.25544 | 0.14435 | 0.014344 | 0
54.4907 | 230.079 | 4.7426 | 0.20225 | 0.014405 | 0.25483 | 0.14313 | 0.014344 | 0
54.5956 | 230.7199 | 4.7426 | 0.20225 | 0.014405 | 0.25513 | 0.14405 | 0.014344 | 0
54.7006 | 231.2693 | 4.7426 | 0.20225 | 0.014405 | 0.25422 | 0.14313 | 0.014649 | 0
54.8056 | 231.727 | 4.7426 | 0.20225 | 0.014405 | 0.25513 | 0.14405 | 0.014039 | 0
54.9106 | 231.9102 | 4.7426 | 0.20225 | 0.014405 | 0.25452 | 0.14313 | 0.014344 | 0
55.0156 | 232.2764 | 4.7456 | 0.20225 | 0.014405 | 0.25483 | 0.14466 | 0.014039 | 0
55.1206 | 232.6426 | 4.7456 | 0.20225 | 0.014405 | 0.2533 | 0.14252 | 0.014344 | 0
55.2256 | 233.0088 | 4.7456 | 0.20225 | 0.014405 | 0.25483 | 0.14527 | 0.014649 | 0
55.3306 | 233.1919 | 4.7456 | 0.20225 | 0.014405 | 0.25361 | 0.14191 | 0.014344 | 0
55.4356 | 233.7413 | 4.7456 | 0.20225 | 0.014405 | 0.25452 | 0.14496 | 0.014649 | 0
55.5406 | 234.2906 | 4.7456 | 0.20225 | 0.014405 | 0.253 | 0.14191 | 0.014649 | 0
55.6456 | 234.9315 | 4.7456 | 0.20225 | 0.014405 | 0.25544 | 0.14496 | 0.014649 | 0
55.7506 | 235.1146 | 4.7456 | 0.20225 | 0.014405 | 0.25361 | 0.14252 | 0.014649 | 0
55.8555 | 235.4808 | 4.7456 | 0.20225 | 0.014405 | 0.25483 | 0.14466 | 0.014649 | 0
55.9605 | 235.847 | 4.7456 | 0.20225 | 0.014405 | 0.2533 | 0.14344 | 0.014344 | 0
56.0655 | 236.3048 | 4.7487 | 0.20225 | 0.014405 | 0.25544 | 0.14435 | 0.014344 | 0
56.1705 | 236.4879 | 4.7487 | 0.20225 | 0.014405 | 0.25361 | 0.14252 | 0.014344 | 0
56.2755 | 236.8542 | 4.7487 | 0.20225 | 0.014405 | 0.25513 | 0.14405 | 0.014649 | 0
56.3805 | 237.4035 | 4.7487 | 0.20225 | 0.014405 | 0.25361 | 0.14283 | 0.014344 | 0
56.4855 | 237.7697 | 4.7487 | 0.20225 | 0.014405 | 0.25636 | 0.14527 | 0.014649 | 0
56.5905 | 238.2275 | 4.7487 | 0.20225 | 0.014405 | 0.2533 | 0.14222 | 0.014039 | 0
56.6955 | 238.7768 | 4.7487 | 0.20225 | 0.014405 | 0.25544 | 0.14527 | 0.014344 | 0
56.8005 | 239.2346 | 4.7487 | 0.20225 | 0.014405 | 0.25391 | 0.14252 | 0.014649 | 0
56.9055 | 239.5093 | 4.7487 | 0.20225 | 0.014405 | 0.25697 | 0.14527 | 0.014344 | 0
57.0105 | 239.6924 | 4.7487 | 0.20225 | 0.014405 | 0.25361 | 0.14252 | 0.014039 | 0
57.1154 | 240.1502 | 4.7517 | 0.20225 | 0.014405 | 0.25544 | 0.14374 | 0.014039 | 0
57.2204 | 240.6079 | 4.7517 | 0.20225 | 0.014405 | 0.25391 | 0.14344 | 0.014039 | 0
57.3254 | 240.8826 | 4.7517 | 0.20225 | 0.014405 | 0.25666 | 0.14496 | 0.014344 | 0
57.4304 | 241.1573 | 4.7517 | 0.20225 | 0.014405 | 0.25452 | 0.14466 | 0.014344 | 0
57.5354 | 241.8897 | 4.7517 | 0.20225 | 0.014405 | 0.25575 | 0.14405 | 0.014344 | 0
57.6404 | 242.439 | 4.7517 | 0.20225 | 0.014405 | 0.25483 | 0.14405 | 0.014344 | 0
57.7454 | 242.8053 | 4.7517 | 0.20225 | 0.014405 | 0.25666 | 0.14527 | 0.014344 | 0
57.8504 | 242.9884 | 4.7517 | 0.20225 | 0.014405 | 0.25513 | 0.14466 | 0.014344 | 0
57.9554 | 243.4462 | 4.7517 | 0.20225 | 0.014405 | 0.25513 | 0.14405 | 0.014344 | 0
58.0604 | 243.9039 | 4.7517 | 0.20225 | 0.014405 | 0.25544 | 0.14435 | 0.014344 | 0
58.1654 | 244.1786 | 4.7517 | 0.20225 | 0.014405 | 0.25697 | 0.14466 | 0.014344 | 0
58.2704 | 244.2701 | 4.7548 | 0.20225 | 0.014405 | 0.25513 | 0.14405 | 0.014649 | 0
58.3753 | 244.911 | 4.7548 | 0.20225 | 0.014405 | 0.25544 | 0.14283 | 0.014344 | 0
58.4803 | 245.4604 | 4.7548 | 0.20225 | 0.014405 | 0.25483 | 0.14496 | 0.014649 | 0
58.5853 | 245.9181 | 4.7548 | 0.20225 | 0.014405 | 0.25605 | 0.14405 | 0.014649 | 0
58.6903 | 246.2844 | 4.7548 | 0.20225 | 0.014405 | 0.25513 | 0.14496 | 0.014344 | 0
58.7953 | 246.7421 | 4.7548 | 0.20225 | 0.014405 | 0.25513 | 0.14283 | 0.014649 | 0
58.9003 | 247.0168 | 4.7548 | 0.20225 | 0.014405 | 0.25513 | 0.14527 | 0.014954 | 0
59.0053 | 247.383 | 4.7548 | 0.20225 | 0.014405 | 0.25666 | 0.14405 | 0.014344 | 0
59.1103 | 247.5661 | 4.7578 | 0.20225 | 0.014405 | 0.25575 | 0.14405 | 0.014649 | 0
59.2153 | 248.1155 | 4.7578 | 0.20225 | 0.014374 | 0.25513 | 0.14283 | 0.014039 | 0
59.3203 | 248.5733 | 4.7578 | 0.20225 | 0.014405 | 0.25513 | 0.14405 | 0.014344 | 0
59.4253 | 248.8479 | 4.7578 | 0.20222 | 0.014374 | 0.25636 | 0.14374 | 0.014649 | 0
59.5303 | 249.3057 | 4.7578 | 0.20225 | 0.014405 | 0.25513 | 0.14374 | 0.014344 | 0
59.6352 | 249.9466 | 4.7578 | 0.20225 | 0.014405 | 0.25513 | 0.14283 | 0.014649 | 0
59.7402 | 250.4044 | 4.7578 | 0.20225 | 0.014405 | 0.25575 | 0.14496 | 0.014649 | 0
59.8452 | 250.5875 | 4.7578 | 0.20225 | 0.014374 | 0.25575 | 0.14313 | 0.014649 | 0
59.9502 | 250.7706 | 4.7578 | 0.20225 | 0.014374 | 0.25483 | 0.14466 | 0.014649 | 0
60.0552 | 251.3199 | 4.7609 | 0.20225 | 0.014405 | 0.25452 | 0.14283 | 0.014344 | 0
60.1602 | 251.7777 | 4.7609 | 0.20225 | 0.014405 | 0.25483 | 0.14435 | 0.014649 | 0
60.2652 | 251.9608 | 4.7609 | 0.20222 | 0.014405 | 0.25544 | 0.14313 | 0.014344 | 0
60.3702 | 252.2355 | 4.7609 | 0.20222 | 0.014405 | 0.25483 | 0.14435 | 0.014344 | 0
60.4752 | 252.9679 | 4.7609 | 0.20222 | 0.014405 | 0.25422 | 0.14313 | 0.014344 | 0
60.5802 | 253.6088 | 4.7609 | 0.20222 | 0.014405 | 0.25452 | 0.14435 | 0.014344 | 0
60.6852 | 253.8835 | 4.7609 | 0.20222 | 0.014405 | 0.25544 | 0.14252 | 0.014649 | 0
60.7902 | 254.1581 | 4.7609 | 0.20222 | 0.014405 | 0.25483 | 0.14496 | 0.014344 | 0
60.8951 | 254.6159 | 4.7609 | 0.20222 | 0.014405 | 0.25361 | 0.14222 | 0.014649 | 0
61.0001 | 255.0737 | 4.7639 | 0.20222 | 0.014405 | 0.25452 | 0.14527 | 0.014344 | 0
61.1051 | 255.2568 | 4.7639 | 0.20222 | 0.014405 | 0.25452 | 0.14283 | 0.014344 | 0
61.2101 | 255.4399 | 4.7639 | 0.20222 | 0.014405 | 0.25483 | 0.14435 | 0.014344 | 0
61.3151 | 256.0808 | 4.7639 | 0.20225 | 0.014405 | 0.25391 | 0.14344 | 0.014039 | 0
61.4201 | 256.5386 | 4.7639 | 0.20225 | 0.014405 | 0.25483 | 0.14466 | 0.014344 | 0
61.5251 | 256.9964 | 4.7639 | 0.20225 | 0.014405 | 0.25422 | 0.14283 | 0.014649 | 0
61.6301 | 257.4541 | 4.7639 | 0.20225 | 0.014405 | 0.25452 | 0.14405 | 0.014344 | 0
61.7351 | 258.0035 | 4.7639 | 0.20225 | 0.014405 | 0.2533 | 0.14191 | 0.014649 | 0
61.8401 | 258.3697 | 4.767 | 0.20225 | 0.014405 | 0.25452 | 0.14557 | 0.014649 | 0
61.9451 | 258.5528 | 4.767 | 0.20225 | 0.014405 | 0.25361 | 0.14191 | 0.014649 | 0
62.0501 | 258.7359 | 4.767 | 0.20225 | 0.014405 | 0.25452 | 0.14527 | 0.014344 | 0
62.155 | 259.2853 | 4.767 | 0.20225 | 0.014405 | 0.2533 | 0.14283 | 0.014344 | 0
62.26 | 259.743 | 4.767 | 0.20225 | 0.014405 | 0.25422 | 0.14496 | 0.014039 | 0
62.365 | 259.9261 | 4.767 | 0.20225 | 0.014405 | 0.25269 | 0.14252 | 0.014649 | 0
62.47 | 260.3839 | 4.767 | 0.20225 | 0.014405 | 0.25452 | 0.14435 | 0.014954 | 0
62.575 | 261.2079 | 4.767 | 0.20225 | 0.014405 | 0.253 | 0.14283 | 0.014649 | 0
62.68 | 261.6657 | 4.767 | 0.20225 | 0.014405 | 0.25452 | 0.14435 | 0.014344 | 0
62.785 | 261.7573 | 4.767 | 0.20225 | 0.014405 | 0.25239 | 0.14252 | 0.014649 | 0
62.89 | 261.9404 | 4.767 | 0.20225 | 0.014405 | 0.25483 | 0.14405 | 0.014344 | 0
62.995 | 262.5813 | 4.77 | 0.20225 | 0.014405 | 0.25239 | 0.14283 | 0.014344 | 0
63.1 | 263.039 | 4.77 | 0.20225 | 0.014405 | 0.25483 | 0.14527 | 0.014344 | 0
63.205 | 263.1306 | 4.77 | 0.20225 | 0.014405 | 0.25239 | 0.14283 | 0.014344 | 0
63.31 | 263.4053 | 4.77 | 0.20225 | 0.014405 | 0.25452 | 0.14435 | 0.014344 | 0
63.4149 | 264.1377 | 4.77 | 0.20225 | 0.014405 | 0.253 | 0.14313 | 0.014344 | 0
63.5199 | 264.687 | 4.77 | 0.20225 | 0.014405 | 0.25422 | 0.14435 | 0.014954 | 0
63.6249 | 265.0533 | 4.77 | 0.20225 | 0.014405 | 0.2533 | 0.14374 | 0.014344 | 0
63.7299 | 265.3279 | 4.77 | 0.20225 | 0.014405 | 0.25483 | 0.14435 | 0.014649 | 0
63.8349 | 265.7857 | 4.77 | 0.20225 | 0.014405 | 0.25361 | 0.14344 | 0.014649 | 0
63.9399 | 266.2435 | 4.77 | 0.20225 | 0.014405 | 0.25452 | 0.14466 | 0.014344 | 0
64.0449 | 266.335 | 4.7731 | 0.20225 | 0.014405 | 0.25361 | 0.14344 | 0.014649 | 0
64.1499 | 266.6097 | 4.7731 | 0.20225 | 0.014405 | 0.25483 | 0.14496 | 0.014039 | 0
64.2549 | 267.2506 | 4.7731 | 0.20225 | 0.014405 | 0.25391 | 0.14466 | 0.014954 | 0
64.3599 | 267.7084 | 4.7731 | 0.20225 | 0.014405 | 0.25483 | 0.14466 | 0.014344 | 0
64.4649 | 268.0746 | 4.7731 | 0.20225 | 0.014405 | 0.25483 | 0.14435 | 0.014649 | 0
64.5699 | 268.5324 | 4.7731 | 0.20225 | 0.014405 | 0.25452 | 0.14344 | 0.014344 | 0
64.6748 | 269.2648 | 4.7731 | 0.20225 | 0.014405 | 0.25452 | 0.14435 | 0.014344 | 0
64.7798 | 269.5395 | 4.7731 | 0.20225 | 0.014405 | 0.25513 | 0.14466 | 0.014649 | 0
64.8848 | 269.631 | 4.7731 | 0.20225 | 0.014405 | 0.25513 | 0.14435 | 0.014344 | 0
64.9898 | 269.9057 | 4.7761 | 0.20225 | 0.014405 | 0.25452 | 0.14496 | 0.014344 | 0
65.0948 | 270.5466 | 4.7761 | 0.20225 | 0.014405 | 0.25483 | 0.14466 | 0.014649 | 0
65.1998 | 270.8213 | 4.7761 | 0.20225 | 0.014405 | 0.25575 | 0.14466 | 0.014954 | 0
65.3048 | 271.0044 | 4.7761 | 0.20225 | 0.014405 | 0.25483 | 0.14435 | 0.014649 | 0
65.4098 | 271.5537 | 4.7761 | 0.20225 | 0.014405 | 0.25483 | 0.14374 | 0.014649 | 0
65.5148 | 272.3777 | 4.7761 | 0.20225 | 0.014405 | 0.25544 | 0.14496 | 0.014649 | 0
65.6198 | 272.7439 | 4.7761 | 0.20225 | 0.014405 | 0.25605 | 0.14496 | 0.014344 | 0
65.7248 | 272.927 | 4.7761 | 0.20225 | 0.014405 | 0.25513 | 0.14466 | 0.014344 | 0
65.8298 | 273.2017 | 4.7761 | 0.20225 | 0.014374 | 0.25513 | 0.14374 | 0.014649 | 0
65.9347 | 273.751 | 4.7792 | 0.20225 | 0.014374 | 0.25544 | 0.14466 | 0.014344 | 0
66.0397 | 274.1173 | 4.7792 | 0.20225 | 0.014374 | 0.25575 | 0.14557 | 0.014649 | 0
66.1447 | 274.2088 | 4.7792 | 0.20225 | 0.014405 | 0.25483 | 0.14435 | 0.014649 | 0
66.2497 | 274.575 | 4.7792 | 0.20225 | 0.014405 | 0.25483 | 0.14405 | 0.014649 | 0
66.3547 | 275.3075 | 4.7792 | 0.20225 | 0.014405 | 0.25513 | 0.14557 | 0.014344 | 0
66.4597 | 275.7653 | 4.7792 | 0.20225 | 0.014405 | 0.25544 | 0.14374 | 0.014649 | 0
66.5647 | 276.223 | 4.7792 | 0.20225 | 0.014405 | 0.25513 | 0.14435 | 0.014344 | 0
66.6697 | 276.5893 | 4.7792 | 0.20225 | 0.014374 | 0.25452 | 0.14374 | 0.014344 | 0
66.7747 | 277.1386 | 4.7792 | 0.20225 | 0.014405 | 0.25483 | 0.14435 | 0.014344 | 0
66.8797 | 277.4133 | 4.7792 | 0.20225 | 0.014405 | 0.25483 | 0.14496 | 0.014649 | 0
66.9847 | 277.5048 | 4.7792 | 0.20225 | 0.014405 | 0.25483 | 0.14405 | 0.014344 | 0
67.0897 | 277.871 | 4.7823 | 0.20225 | 0.014405 | 0.25391 | 0.14435 | 0.014344 | 0
67.1946 | 278.5119 | 4.7823 | 0.20225 | 0.014405 | 0.25422 | 0.14466 | 0.014649 | 0
67.2996 | 278.695 | 4.7823 | 0.20222 | 0.014405 | 0.25422 | 0.14222 | 0.014344 | 0
67.4046 | 279.1528 | 4.7823 | 0.20225 | 0.014405 | 0.25513 | 0.14496 | 0.014344 | 0
67.5096 | 279.9768 | 4.7823 | 0.20225 | 0.014405 | 0.2533 | 0.14252 | 0.014344 | 0
67.6146 | 280.4346 | 4.7823 | 0.20225 | 0.014405 | 0.25452 | 0.14466 | 0.014344 | 0
67.7196 | 280.6177 | 4.7823 | 0.20225 | 0.014405 | 0.253 | 0.14252 | 0.014954 | 0
67.8246 | 280.8008 | 4.7823 | 0.20225 | 0.014405 | 0.25452 | 0.14405 | 0.014649 | 0
67.9296 | 281.3501 | 4.7853 | 0.20225 | 0.014405 | 0.25239 | 0.14222 | 0.014649 | 0
68.0346 | 281.8079 | 4.7853 | 0.20225 | 0.014405 | 0.25422 | 0.14466 | 0.014344 | 0
68.1396 | 281.8995 | 4.7853 | 0.20225 | 0.014405 | 0.2533 | 0.14222 | 0.014344 | 0
68.2446 | 282.1741 | 4.7853 | 0.20225 | 0.014405 | 0.25422 | 0.14496 | 0.014344 | 0
68.3496 | 282.9066 | 4.7853 | 0.20225 | 0.014405 | 0.25208 | 0.14313 | 0.014649 | 0
68.4545 | 283.4559 | 4.7853 | 0.20225 | 0.014405 | 0.25483 | 0.14435 | 0.014344 | 0
68.5595 | 283.8221 | 4.7853 | 0.20225 | 0.014405 | 0.25269 | 0.14313 | 0.014344 | 0
68.6645 | 284.0968 | 4.7853 | 0.20225 | 0.014405 | 0.25452 | 0.14435 | 0.014954 | 0
68.7695 | 284.6461 | 4.7853 | 0.20225 | 0.014405 | 0.253 | 0.14252 | 0.014344 | 0
68.8745 | 285.0124 | 4.7853 | 0.20225 | 0.014405 | 0.25513 | 0.14527 | 0.014344 | 0
68.9795 | 285.1955 | 4.7853 | 0.20225 | 0.014405 | 0.25239 | 0.14283 | 0.014649 | 0
69.0845 | 285.4701 | 4.7853 | 0.20225 | 0.014405 | 0.25513 | 0.14496 | 0.014649 | 0
69.1895 | 286.0195 | 4.7853 | 0.20225 | 0.014405 | 0.253 | 0.14283 | 0.014649 | 0
69.2945 | 286.4772 | 4.7884 | 0.20225 | 0.014405 | 0.25483 | 0.14435 | 0.014039 | 0
69.3995 | 286.8435 | 4.7884 | 0.20225 | 0.014405 | 0.2533 | 0.14374 | 0.014344 | 0
69.5045 | 287.3012 | 4.7884 | 0.20225 | 0.014405 | 0.25575 | 0.14435 | 0.014039 | 0
69.6095 | 288.0337 | 4.7884 | 0.20225 | 0.014405 | 0.25361 | 0.14344 | 0.014344 | 0
69.7144 | 288.3999 | 4.7884 | 0.20225 | 0.014405 | 0.25544 | 0.14496 | 0.014344 | 0
69.8194 | 288.4915 | 4.7884 | 0.20225 | 0.014405 | 0.25452 | 0.14344 | 0.014954 | 0
69.9244 | 288.7661 | 4.7884 | 0.20225 | 0.014405 | 0.25544 | 0.14496 | 0.014344 | 0
70.0294 | 289.3155 | 4.7853 | 0.20225 | 0.014405 | 0.25452 | 0.14374 | 0.014649 | 0
70.1344 | 289.6817 | 4.7853 | 0.20225 | 0.014405 | 0.25575 | 0.14466 | 0.014649 | 0
70.2394 | 289.7732 | 4.7853 | 0.20225 | 0.014405 | 0.25483 | 0.14527 | 0.014039 | 0
70.3444 | 290.231 | 4.7853 | 0.20225 | 0.014405 | 0.25483 | 0.14466 | 0.014954 | 0
70.4494 | 291.1466 | 4.7884 | 0.20225 | 0.014405 | 0.25575 | 0.14405 | 0.014039 | 0
70.5544 | 291.6044 | 4.7884 | 0.20225 | 0.014405 | 0.25575 | 0.14496 | 0.014344 | 0
70.6594 | 291.7875 | 4.7853 | 0.20225 | 0.014405 | 0.25544 | 0.14496 | 0.014649 | 0
70.7644 | 291.9706 | 4.7853 | 0.20225 | 0.014405 | 0.25422 | 0.14435 | 0.014344 | 0
70.8694 | 292.6115 | 4.7884 | 0.20225 | 0.014405 | 0.25513 | 0.14496 | 0.014039 | 0
70.9743 | 292.9777 | 4.7853 | 0.20225 | 0.014405 | 0.25544 | 0.14466 | 0.014039 | 0
71.0793 | 293.0692 | 4.7853 | 0.20225 | 0.014405 | 0.25513 | 0.14496 | 0.014649 | 0
71.1843 | 293.3439 | 4.7884 | 0.20225 | 0.014405 | 0.25391 | 0.14435 | 0.014344 | 0
71.2893 | 294.0764 | 4.7884 | 0.20225 | 0.014405 | 0.25513 | 0.14405 | 0.014649 | 0
71.3943 | 294.5341 | 4.7853 | 0.20225 | 0.014405 | 0.25483 | 0.14496 | 0.014649 | 0
71.4993 | 294.9919 | 4.7884 | 0.20225 | 0.014405 | 0.25452 | 0.14466 | 0.014649 | 0
71.6043 | 295.3581 | 4.7884 | 0.20225 | 0.014405 | 0.25452 | 0.14466 | 0.014039 | 0
71.7093 | 295.999 | 4.7884 | 0.20225 | 0.014405 | 0.25422 | 0.14466 | 0.014649 | 0
71.8143 | 296.1821 | 4.7884 | 0.20225 | 0.014405 | 0.25544 | 0.14435 | 0.014344 | 0
71.9193 | 296.3652 | 4.7884 | 0.20225 | 0.014405 | 0.25483 | 0.14405 | 0.014649 | 0
72.0243 | 296.6399 | 4.7884 | 0.20225 | 0.014405 | 0.25452 | 0.14405 | 0.014954 | 0
72.1292 | 297.2808 | 4.7884 | 0.20225 | 0.014405 | 0.25422 | 0.14435 | 0.014344 | 0
72.2342 | 297.5555 | 4.7884 | 0.20225 | 0.014405 | 0.25513 | 0.14557 | 0.014344 | 0
72.3392 | 297.8301 | 4.7884 | 0.20225 | 0.014405 | 0.25483 | 0.14435 | 0.014649 | 0
72.4442 | 298.471 | 4.7884 | 0.20222 | 0.014405 | 0.25483 | 0.14466 | 0.014344 | 0
72.5492 | 299.2035 | 4.7884 | 0.20222 | 0.014405 | 0.25483 | 0.14496 | 0.014039 | 0
72.6542 | 299.5697 | 4.7884 | 0.20225 | 0.014405 | 0.25544 | 0.14496 | 0.014954 | 0
72.7592 | 299.5697 | 4.7884 | 0.20225 | 0.014405 | 0.25483 | 0.14496 | 0.014344 | 0
72.8642 | 299.9359 | 4.7884 | 0.20225 | 0.014405 | 0.25513 | 0.14435 | 0.014649 | 0
72.9692 | 300.5768 | 4.7884 | 0.20225 | 0.014405 | 0.25513 | 0.14466 | 0.014344 | 0
73.0742 | 300.8515 | 4.7914 | 0.20225 | 0.014405 | 0.25513 | 0.14466 | 0.014344 | 0
73.1792 | 300.943 | 4.7914 | 0.20222 | 0.014405 | 0.25483 | 0.14496 | 0.014649 | 0
73.2842 | 301.4924 | 4.7914 | 0.20225 | 0.014405 | 0.25513 | 0.14466 | 0.014344 | 0
73.3891 | 302.2248 | 4.7914 | 0.20225 | 0.014405 | 0.25544 | 0.14557 | 0.014344 | 0
73.4941 | 302.7741 | 4.7914 | 0.20225 | 0.014405 | 0.25513 | 0.14466 | 0.014649 | 0
73.5991 | 303.0488 | 4.7914 | 0.20225 | 0.014405 | 0.25544 | 0.14435 | 0.014344 | 0
73.7041 | 303.3235 | 4.7914 | 0.20225 | 0.014405 | 0.25422 | 0.14435 | 0.014344 | 0
73.8091 | 303.8728 | 4.7914 | 0.20225 | 0.014405 | 0.25483 | 0.14405 | 0.014344 | 0
73.9141 | 304.1475 | 4.7914 | 0.20225 | 0.014405 | 0.25483 | 0.14527 | 0.014649 | 0
74.0191 | 304.239 | 4.7914 | 0.20225 | 0.014405 | 0.25483 | 0.14466 | 0.014649 | 0
74.1241 | 304.6052 | 4.7914 | 0.20225 | 0.014405 | 0.25391 | 0.14496 | 0.014344 | 0
74.2291 | 305.2461 | 4.7914 | 0.20225 | 0.014405 | 0.25452 | 0.14466 | 0.014344 | 0
74.3341 | 305.7039 | 4.7914 | 0.20225 | 0.014405 | 0.25452 | 0.14466 | 0.014649 | 0
74.4391 | 306.1617 | 4.7914 | 0.20225 | 0.014405 | 0.25452 | 0.14405 | 0.014344 | 0
74.5441 | 306.6195 | 4.7945 | 0.20225 | 0.014405 | 0.25483 | 0.14496 | 0.014954 | 0
74.649 | 307.1688 | 4.7945 | 0.20225 | 0.014405 | 0.25452 | 0.14405 | 0.014344 | 0
74.754 | 307.3519 | 4.7945 | 0.20225 | 0.014405 | 0.25483 | 0.14496 | 0.014344 | 0
74.859 | 307.535 | 4.7945 | 0.20225 | 0.014405 | 0.25452 | 0.14527 | 0.014344 | 0
74.964 | 307.9012 | 4.7945 | 0.20225 | 0.014405 | 0.25452 | 0.14435 | 0.014344 | 0
75.069 | 308.4506 | 4.7945 | 0.20225 | 0.014405 | 0.25513 | 0.14435 | 0.014954 | 0
75.174 | 308.7252 | 4.7945 | 0.20225 | 0.014405 | 0.25544 | 0.14466 | 0.014344 | 0
75.279 | 308.9999 | 4.7945 | 0.20225 | 0.014405 | 0.25544 | 0.14405 | 0.014344 | 0
75.384 | 309.6408 | 4.7945 | 0.20225 | 0.014405 | 0.25544 | 0.14435 | 0.014344 | 0
75.489 | 310.3732 | 4.7945 | 0.20225 | 0.014405 | 0.25513 | 0.14496 | 0.014344 | 0
75.594 | 310.7395 | 4.7945 | 0.20225 | 0.014405 | 0.25544 | 0.14527 | 0.014649 | 0
75.699 | 310.831 | 4.7945 | 0.20225 | 0.014405 | 0.25483 | 0.14466 | 0.014039 | 0
75.804 | 311.1972 | 4.7945 | 0.20225 | 0.014405 | 0.25483 | 0.14435 | 0.014649 | 0
75.9089 | 311.7466 | 4.7975 | 0.20225 | 0.014405 | 0.25544 | 0.14435 | 0.014649 | 0
76.0139 | 312.0212 | 4.7975 | 0.20225 | 0.014405 | 0.25575 | 0.14557 | 0.014344 | 0
76.1189 | 312.2044 | 4.7975 | 0.20225 | 0.014405 | 0.25483 | 0.14405 | 0.014344 | 0
76.2239 | 312.6621 | 4.7975 | 0.20225 | 0.014405 | 0.25452 | 0.14435 | 0.014344 | 0
76.3289 | 313.303 | 4.7975 | 0.20225 | 0.014405 | 0.25452 | 0.14557 | 0.014649 | 0
76.4339 | 313.7608 | 4.7975 | 0.20222 | 0.014405 | 0.25605 | 0.14466 | 0.014344 | 0
76.5389 | 314.2186 | 4.7975 | 0.20222 | 0.014405 | 0.25391 | 0.14405 | 0.014649 | 0
76.6439 | 314.5848 | 4.7975 | 0.20225 | 0.014405 | 0.25513 | 0.14374 | 0.014649 | 0
76.7489 | 314.951 | 4.7975 | 0.20222 | 0.014405 | 0.25452 | 0.14466 | 0.014039 | 0
76.8539 | 315.3172 | 4.7975 | 0.20222 | 0.014405 | 0.25575 | 0.14557 | 0.014649 | 0
76.9589 | 315.5004 | 4.7975 | 0.20225 | 0.014405 | 0.25452 | 0.14405 | 0.014649 | 0
77.0639 | 315.8666 | 4.7975 | 0.20225 | 0.014405 | 0.25483 | 0.14313 | 0.014039 | 0
77.1688 | 316.4159 | 4.8006 | 0.20225 | 0.014405 | 0.25513 | 0.14496 | 0.014344 | 0
77.2738 | 316.6906 | 4.8006 | 0.20225 | 0.014405 | 0.25727 | 0.14435 | 0.014344 | 0
77.3788 | 317.2399 | 4.8006 | 0.20225 | 0.014405 | 0.25452 | 0.14405 | 0.014344 | 0
77.4838 | 317.8808 | 4.8006 | 0.20225 | 0.014405 | 0.25575 | 0.14374 | 0.014344 | 0
77.5888 | 318.3386 | 4.8006 | 0.20225 | 0.014405 | 0.25605 | 0.14466 | 0.014039 | 0
77.6938 | 318.5217 | 4.8006 | 0.20225 | 0.014405 | 0.25666 | 0.14405 | 0.014649 | 0
77.7988 | 318.7048 | 4.8006 | 0.20225 | 0.014405 | 0.25513 | 0.14466 | 0.014344 | 0
77.9038 | 319.1626 | 4.8006 | 0.20225 | 0.014405 | 0.25483 | 0.14313 | 0.014344 | 0
78.0088 | 319.7119 | 4.8006 | 0.20225 | 0.014405 | 0.25544 | 0.14496 | 0.014039 | 0
78.1138 | 319.895 | 4.8006 | 0.20225 | 0.014374 | 0.25513 | 0.14435 | 0.014344 | 0
78.2188 | 320.2612 | 4.8006 | 0.20225 | 0.014374 | 0.25422 | 0.14435 | 0.014344 | 0
78.3238 | 320.8106 | 4.8006 | 0.20222 | 0.014405 | 0.25422 | 0.14344 | 0.014344 | 0
78.4287 | 321.543 | 4.8036 | 0.20225 | 0.014405 | 0.25483 | 0.14435 | 0.014344 | 0
78.5337 | 321.8177 | 4.8036 | 0.20225 | 0.014405 | 0.25636 | 0.14374 | 0.014344 | 0
78.6387 | 322.0923 | 4.8036 | 0.20225 | 0.014405 | 0.25422 | 0.14405 | 0.014039 | 0
78.7437 | 322.4586 | 4.8036 | 0.20225 | 0.014405 | 0.25483 | 0.14252 | 0.014344 | 0
78.8487 | 323.0079 | 4.8036 | 0.20225 | 0.014405 | 0.25483 | 0.14496 | 0.014649 | 0
78.9537 | 323.191 | 4.8036 | 0.20225 | 0.014405 | 0.25605 | 0.14466 | 0.014649 | 0
79.0587 | 323.3741 | 4.8036 | 0.20225 | 0.014405 | 0.25513 | 0.14527 | 0.014649 | 0
79.1637 | 323.9235 | 4.8036 | 0.20225 | 0.014405 | 0.25575 | 0.14344 | 0.014344 | 0
79.2687 | 324.4728 | 4.8036 | 0.20225 | 0.014435 | 0.25575 | 0.14557 | 0.014649 | 0
79.3737 | 324.839 | 4.8036 | 0.20225 | 0.014405 | 0.25727 | 0.14405 | 0.014344 | 0
79.4787 | 325.3883 | 4.8036 | 0.20225 | 0.014405 | 0.25544 | 0.14435 | 0.014344 | 0
79.5837 | 325.8461 | 4.8036 | 0.20225 | 0.014405 | 0.25483 | 0.14405 | 0.014344 | 0
79.6886 | 326.2123 | 4.8036 | 0.20225 | 0.014405 | 0.25605 | 0.14496 | 0.014649 | 0
79.7936 | 326.3955 | 4.8036 | 0.20222 | 0.014405 | 0.25544 | 0.14313 | 0.014344 | 0
79.8986 | 326.7617 | 4.8067 | 0.20222 | 0.014405 | 0.25483 | 0.14466 | 0.014649 | 0
80.0036 | 327.1279 | 4.8067 | 0.20225 | 0.014435 | 0.25422 | 0.14191 | 0.014344 | 0
80.1086 | 327.5857 | 4.8067 | 0.20225 | 0.014435 | 0.25483 | 0.14496 | 0.014649 | 0
80.2136 | 327.7688 | 4.8067 | 0.20225 | 0.014435 | 0.25513 | 0.14435 | 0.014344 | 0
80.3186 | 328.4097 | 4.8067 | 0.20225 | 0.014405 | 0.25422 | 0.14435 | 0.014344 | 0
80.4236 | 329.0506 | 4.8067 | 0.20225 | 0.014435 | 0.2533 | 0.14252 | 0.014649 | 0
80.5286 | 329.5083 | 4.8067 | 0.20222 | 0.014405 | 0.25422 | 0.14557 | 0.014344 | 0
80.6336 | 329.6915 | 4.8067 | 0.20222 | 0.014405 | 0.25422 | 0.14496 | 0.014649 | 0
80.7386 | 329.9661 | 4.8067 | 0.20225 | 0.014405 | 0.25452 | 0.14466 | 0.014344 | 0
80.8436 | 330.607 | 4.8097 | 0.20225 | 0.014405 | 0.25422 | 0.14496 | 0.014649 | 0
80.9485 | 330.7901 | 4.8097 | 0.20222 | 0.014435 | 0.25483 | 0.14466 | 0.014649 | 0
81.0535 | 330.9732 | 4.8097 | 0.20222 | 0.014435 | 0.25422 | 0.14405 | 0.014344 | 0
81.1585 | 331.431 | 4.8097 | 0.20225 | 0.014405 | 0.25483 | 0.14496 | 0.014039 | 0
81.2635 | 332.0719 | 4.8097 | 0.20225 | 0.014405 | 0.25513 | 0.14466 | 0.014039 | 0
81.3685 | 332.6212 | 4.8097 | 0.20222 | 0.014405 | 0.25513 | 0.14435 | 0.014954 | 0
81.4735 | 332.9875 | 4.8097 | 0.20222 | 0.014405 | 0.25483 | 0.14527 | 0.014039 | 0
81.5785 | 333.4452 | 4.8097 | 0.20222 | 0.014405 | 0.25544 | 0.14466 | 0.014649 | 0
81.6835 | 333.8115 | 4.8097 | 0.20222 | 0.014405 | 0.25544 | 0.14496 | 0.014649 | 0
81.7885 | 334.0861 | 4.8097 | 0.20222 | 0.014405 | 0.25575 | 0.14649 | 0.014344 | 0
81.8935 | 334.2692 | 4.8097 | 0.20222 | 0.014405 | 0.25452 | 0.14435 | 0.014039 | 0
81.9985 | 334.6355 | 4.8128 | 0.20222 | 0.014435 | 0.25513 | 0.14374 | 0.014649 | 0
82.1035 | 335.1848 | 4.8128 | 0.20222 | 0.014405 | 0.25452 | 0.14466 | 0.014649 | 0
82.2084 | 335.4595 | 4.8128 | 0.20222 | 0.014405 | 0.25636 | 0.14496 | 0.014344 | 0
82.3134 | 335.9172 | 4.8128 | 0.20225 | 0.014405 | 0.25391 | 0.14313 | 0.014649 | 0
82.4184 | 336.6497 | 4.8128 | 0.20225 | 0.014405 | 0.25483 | 0.14435 | 0.014344 | 0
82.5234 | 337.199 | 4.8128 | 0.20225 | 0.014405 | 0.25483 | 0.14496 | 0.014649 | 0
82.6284 | 337.3821 | 4.8128 | 0.20222 | 0.014405 | 0.25636 | 0.14374 | 0.014649 | 0
82.7334 | 337.5652 | 4.8128 | 0.20225 | 0.014405 | 0.25422 | 0.14496 | 0.014344 | 0
82.8384 | 338.023 | 4.8128 | 0.20225 | 0.014405 | 0.25544 | 0.14283 | 0.014954 | 0
82.9434 | 338.4808 | 4.8128 | 0.20225 | 0.014405 | 0.25575 | 0.14466 | 0.014649 | 0
83.0484 | 338.6639 | 4.8128 | 0.20222 | 0.014405 | 0.25666 | 0.14527 | 0.014649 | 0
83.1534 | 338.9386 | 4.8158 | 0.20222 | 0.014405 | 0.25483 | 0.14405 | 0.014039 | 0
83.2584 | 339.5795 | 4.8158 | 0.20222 | 0.014405 | 0.25544 | 0.14344 | 0.014344 | 0
83.3634 | 340.2203 | 4.8158 | 0.20225 | 0.014405 | 0.25544 | 0.14557 | 0.014039 | 0
83.4683 | 340.5866 | 4.8158 | 0.20222 | 0.014405 | 0.25513 | 0.14405 | 0.014344 | 0
83.5733 | 340.9528 | 4.8158 | 0.20225 | 0.014405 | 0.25513 | 0.14435 | 0.014649 | 0
83.6783 | 341.319 | 4.8158 | 0.20225 | 0.014405 | 0.25452 | 0.14374 | 0.014344 | 0
83.7833 | 341.7768 | 4.8158 | 0.20225 | 0.014405 | 0.25483 | 0.14527 | 0.014344 | 0
83.8883 | 341.9599 | 4.8158 | 0.20225 | 0.014405 | 0.25575 | 0.14344 | 0.014344 | 0
83.9933 | 342.2346 | 4.8158 | 0.20225 | 0.014405 | 0.25452 | 0.14466 | 0.014039 | 0
84.0983 | 342.6923 | 4.8189 | 0.20225 | 0.014405 | 0.25483 | 0.14283 | 0.014344 | 0
84.2033 | 343.1501 | 4.8189 | 0.20225 | 0.014435 | 0.25483 | 0.14496 | 0.014039 | 0
84.3083 | 343.5163 | 4.8158 | 0.20225 | 0.014435 | 0.25544 | 0.14405 | 0.014649 | 0
84.4133 | 344.1572 | 4.8189 | 0.20225 | 0.014435 | 0.25483 | 0.14466 | 0.014344 | 0
84.5183 | 344.7066 | 4.8189 | 0.20225 | 0.014405 | 0.25452 | 0.14191 | 0.014344 | 0
84.6233 | 345.0728 | 4.8189 | 0.20225 | 0.014405 | 0.25544 | 0.14496 | 0.014344 | 0
84.7282 | 345.1643 | 4.8189 | 0.20225 | 0.014405 | 0.25513 | 0.14313 | 0.014344 | 0
84.8332 | 345.5306 | 4.8189 | 0.20225 | 0.014405 | 0.25544 | 0.14466 | 0.014649 | 0
84.9382 | 345.9883 | 4.8189 | 0.20225 | 0.014405 | 0.2533 | 0.14313 | 0.014649 | 0
85.0432 | 346.3546 | 4.8189 | 0.20225 | 0.014405 | 0.25483 | 0.14466 | 0.014649 | 0
85.1482 | 346.5377 | 4.8189 | 0.20225 | 0.014405 | 0.25361 | 0.14222 | 0.014344 | 0
85.2532 | 347.087 | 4.8189 | 0.20225 | 0.014405 | 0.25452 | 0.14435 | 0.014039 | 0
85.3582 | 347.7279 | 4.8189 | 0.20225 | 0.014405 | 0.25239 | 0.14252 | 0.014344 | 0
85.4632 | 348.3688 | 4.8219 | 0.20225 | 0.014405 | 0.25483 | 0.14527 | 0.014649 | 0
85.5682 | 348.5519 | 4.8219 | 0.20225 | 0.014405 | 0.25269 | 0.14252 | 0.014649 | 0
85.6732 | 348.9181 | 4.8219 | 0.20225 | 0.014405 | 0.25483 | 0.14466 | 0.014344 | 0
85.7782 | 349.3759 | 4.8219 | 0.20225 | 0.014405 | 0.253 | 0.14252 | 0.014344 | 0
85.8832 | 349.7421 | 4.8219 | 0.20225 | 0.014405 | 0.25544 | 0.14466 | 0.014649 | 0
85.9881 | 349.8337 | 4.8219 | 0.20225 | 0.014405 | 0.25361 | 0.14252 | 0.014649 | 0
86.0931 | 350.1999 | 4.8219 | 0.20225 | 0.014405 | 0.25544 | 0.14527 | 0.014039 | 0
86.1981 | 350.7492 | 4.8219 | 0.20225 | 0.014405 | 0.25391 | 0.14313 | 0.014344 | 0
86.3031 | 351.207 | 4.8219 | 0.20225 | 0.014405 | 0.25727 | 0.14557 | 0.014649 | 0
86.4081 | 351.6648 | 4.8219 | 0.20225 | 0.014405 | 0.25422 | 0.14344 | 0.014039 | 0
86.5131 | 352.2141 | 4.8219 | 0.20225 | 0.014405 | 0.25575 | 0.14466 | 0.014649 | 0
86.6181 | 352.6719 | 4.8219 | 0.20225 | 0.014435 | 0.25391 | 0.14466 | 0.014344 | 0
86.7231 | 352.855 | 4.8219 | 0.20225 | 0.014405 | 0.25605 | 0.14496 | 0.014649 | 0
86.8281 | 353.1297 | 4.8219 | 0.20225 | 0.014405 | 0.25361 | 0.14435 | 0.014039 | 0
86.9331 | 353.5875 | 4.8219 | 0.20225 | 0.014405 | 0.25513 | 0.14405 | 0.014344 | 0
87.0381 | 353.9537 | 4.825 | 0.20225 | 0.014405 | 0.25422 | 0.14344 | 0.014649 | 0
87.1431 | 354.2283 | 4.825 | 0.20225 | 0.014405 | 0.25605 | 0.14435 | 0.014649 | 0
87.248 | 354.5946 | 4.825 | 0.20225 | 0.014405 | 0.25513 | 0.14466 | 0.014344 | 0
87.353 | 355.327 | 4.825 | 0.20225 | 0.014405 | 0.25513 | 0.14374 | 0.014344 | 0
87.458 | 355.9679 | 4.825 | 0.20225 | 0.014405 | 0.25452 | 0.14435 | 0.014649 | 0
87.563 | 356.2426 | 4.825 | 0.20225 | 0.014405 | 0.25636 | 0.14588 | 0.014954 | 0
87.668 | 356.4257 | 4.825 | 0.20225 | 0.014435 | 0.25544 | 0.14466 | 0.014344 | 0
87.773 | 356.8834 | 4.825 | 0.20225 | 0.014405 | 0.25575 | 0.14313 | 0.014649 | 0
87.878 | 357.3412 | 4.825 | 0.20225 | 0.014435 | 0.25483 | 0.14527 | 0.014954 | 0
87.983 | 357.5243 | 4.825 | 0.20225 | 0.014405 | 0.25605 | 0.14496 | 0.014649 | 0
88.088 | 357.7074 | 4.825 | 0.20225 | 0.014405 | 0.25391 | 0.14405 | 0.014344 | 0
88.193 | 358.3483 | 4.825 | 0.20222 | 0.014405 | 0.25483 | 0.14405 | 0.014649 | 0
88.298 | 358.8977 | 4.825 | 0.20225 | 0.014435 | 0.25483 | 0.14466 | 0.014344 | 0
88.403 | 359.447 | 4.825 | 0.20222 | 0.014435 | 0.25544 | 0.14405 | 0.014649 | 0
88.5079 | 359.8132 | 4.828 | 0.20222 | 0.014435 | 0.25483 | 0.14435 | 0.014344 | 0
88.6129 | 360.271 | 4.828 | 0.20222 | 0.014435 | 0.25483 | 0.14374 | 0.014344 | 0
88.7179 | 360.5457 | 4.828 | 0.20225 | 0.014435 | 0.25483 | 0.14466 | 0.014649 | 0
88.8229 | 360.8203 | 4.828 | 0.20222 | 0.014405 | 0.25544 | 0.14313 | 0.014649 | 0
88.9279 | 361.0034 | 4.828 | 0.20222 | 0.014405 | 0.25544 | 0.14466 | 0.014039 | 0
89.0329 | 361.5528 | 4.828 | 0.20222 | 0.014435 | 0.25422 | 0.14313 | 0.014649 | 0
89.1379 | 362.0106 | 4.828 | 0.20222 | 0.014405 | 0.25483 | 0.14435 | 0.014039 | 0
89.2429 | 362.2852 | 4.828 | 0.20222 | 0.014435 | 0.25483 | 0.14374 | 0.014344 | 0
89.3479 | 362.8346 | 4.828 | 0.20222 | 0.014435 | 0.25422 | 0.14374 | 0.014039 | 0
89.4529 | 363.4754 | 4.828 | 0.20222 | 0.014435 | 0.2533 | 0.14283 | 0.014649 | 0
89.5579 | 363.9332 | 4.828 | 0.20225 | 0.014435 | 0.25422 | 0.14527 | 0.014344 | 0
89.6629 | 364.0248 | 4.828 | 0.20225 | 0.014405 | 0.25452 | 0.14344 | 0.014649 | 0
89.7678 | 364.2994 | 4.828 | 0.20225 | 0.014405 | 0.25483 | 0.14466 | 0.014344 | 0
89.8728 | 364.8488 | 4.828 | 0.20225 | 0.014405 | 0.2533 | 0.14191 | 0.014344 | 0
89.9778 | 365.215 | 4.8311 | 0.20225 | 0.014405 | 0.25513 | 0.14466 | 0.014344 | 0
90.0828 | 365.3981 | 4.8311 | 0.20225 | 0.014405 | 0.25361 | 0.14222 | 0.014344 | 0
90.1878 | 365.6728 | 4.8311 | 0.20225 | 0.014405 | 0.25513 | 0.14496 | 0.014649 | 0
90.2928 | 366.4968 | 4.8311 | 0.20222 | 0.014405 | 0.25239 | 0.14344 | 0.014344 | 0
90.3978 | 367.0461 | 4.8311 | 0.20222 | 0.014405 | 0.25452 | 0.14405 | 0.014344 | 0
90.5028 | 367.4123 | 4.8311 | 0.20222 | 0.014435 | 0.253 | 0.14191 | 0.014344 | 0
90.6078 | 367.687 | 4.8311 | 0.20225 | 0.014435 | 0.25452 | 0.14557 | 0.014649 | 0
90.7128 | 368.1448 | 4.8311 | 0.20225 | 0.014435 | 0.25269 | 0.14374 | 0.014649 | 0
90.8178 | 368.511 | 4.8311 | 0.20225 | 0.014435 | 0.25452 | 0.14496 | 0.014344 | 0
90.9228 | 368.6941 | 4.8311 | 0.20222 | 0.014405 | 0.25239 | 0.14283 | 0.014039 | 0
91.0277 | 368.8772 | 4.8311 | 0.20222 | 0.014405 | 0.25483 | 0.14435 | 0.014649 | 0
91.1327 | 369.5181 | 4.8341 | 0.20225 | 0.014405 | 0.253 | 0.14252 | 0.014344 | 0
91.2377 | 369.9759 | 4.8341 | 0.20225 | 0.014405 | 0.25513 | 0.14496 | 0.014344 | 0
91.3427 | 370.4337 | 4.8341 | 0.20225 | 0.014405 | 0.2533 | 0.14344 | 0.014344 | 0
91.4477 | 370.8914 | 4.8341 | 0.20225 | 0.014405 | 0.25483 | 0.14435 | 0.014954 | 0
91.5527 | 371.5323 | 4.8341 | 0.20225 | 0.014435 | 0.25391 | 0.14344 | 0.014954 | 0
91.6577 | 371.807 | 4.8341 | 0.20225 | 0.014405 | 0.25513 | 0.14466 | 0.014649 | 0
91.7627 | 371.9901 | 4.8341 | 0.20222 | 0.014435 | 0.25513 | 0.14374 | 0.014649 | 0
91.8677 | 372.2648 | 4.8341 | 0.20222 | 0.014405 | 0.25361 | 0.14466 | 0.014344 | 0
91.9727 | 372.8141 | 4.8341 | 0.20222 | 0.014405 | 0.25422 | 0.14496 | 0.014344 | 0
92.0777 | 373.1803 | 4.8341 | 0.20225 | 0.014435 | 0.25483 | 0.14466 | 0.014649 | 0
92.1827 | 373.2719 | 4.8341 | 0.20222 | 0.014435 | 0.25452 | 0.14527 | 0.014344 | 0
92.2876 | 373.8212 | 4.8341 | 0.20225 | 0.014435 | 0.25452 | 0.14496 | 0.014649 | 0
92.3926 | 374.7368 | 4.8372 | 0.20222 | 0.014435 | 0.25513 | 0.14527 | 0.014344 | 0
92.4976 | 375.103 | 4.8372 | 0.20222 | 0.014435 | 0.25544 | 0.14466 | 0.014344 | 0
92.6026 | 375.2861 | 4.8372 | 0.20225 | 0.014435 | 0.25513 | 0.14466 | 0.014344 | 0
92.7076 | 375.5608 | 4.8372 | 0.20222 | 0.014435 | 0.25483 | 0.14496 | 0.014649 | 0
92.8126 | 376.1101 | 4.8372 | 0.20222 | 0.014435 | 0.25483 | 0.14466 | 0.014344 | 0
92.9176 | 376.4763 | 4.8372 | 0.20225 | 0.014435 | 0.25422 | 0.14466 | 0.014344 | 0
93.0226 | 376.5679 | 4.8372 | 0.20222 | 0.014435 | 0.25452 | 0.14496 | 0.014954 | 0
93.1276 | 376.8426 | 4.8372 | 0.20222 | 0.014435 | 0.25391 | 0.14405 | 0.014649 | 0
93.2326 | 377.6666 | 4.8372 | 0.20222 | 0.014435 | 0.25391 | 0.14435 | 0.014649 | 0
93.3376 | 378.1243 | 4.8372 | 0.20222 | 0.014435 | 0.25452 | 0.14527 | 0.014344 | 0
93.4426 | 378.5821 | 4.8372 | 0.20222 | 0.014435 | 0.25422 | 0.14557 | 0.013733 | 0
93.5475 | 378.9483 | 4.8372 | 0.20225 | 0.014435 | 0.25483 | 0.14405 | 0.014344 | 0
93.6525 | 379.4977 | 4.8402 | 0.20225 | 0.014435 | 0.25513 | 0.14466 | 0.014954 | 0
93.7575 | 379.8639 | 4.8402 | 0.20225 | 0.014435 | 0.25483 | 0.14527 | 0.014649 | 0
93.8625 | 379.9554 | 4.8402 | 0.20225 | 0.014405 | 0.25544 | 0.14435 | 0.014039 | 0
93.9675 | 380.1386 | 4.8402 | 0.20225 | 0.014405 | 0.25452 | 0.14435 | 0.014344 | 0
94.0725 | 380.7794 | 4.8402 | 0.20225 | 0.014405 | 0.25422 | 0.14496 | 0.014039 | 0
94.1775 | 381.0541 | 4.8402 | 0.20225 | 0.014405 | 0.25544 | 0.14435 | 0.014344 | 0
94.2825 | 381.5119 | 4.8402 | 0.20222 | 0.014405 | 0.25391 | 0.14435 | 0.014344 | 0
94.3875 | 382.3359 | 4.8402 | 0.20222 | 0.014405 | 0.25361 | 0.14252 | 0.014344 | 0
94.4925 | 382.7937 | 4.8402 | 0.20225 | 0.014405 | 0.25483 | 0.14496 | 0.014039 | 0
94.5975 | 382.9768 | 4.8402 | 0.20222 | 0.014405 | 0.25452 | 0.14374 | 0.014344 | 0
94.7025 | 383.1599 | 4.8402 | 0.20222 | 0.014405 | 0.25483 | 0.14466 | 0.014649 | 0
94.8074 | 383.6177 | 4.8433 | 0.20225 | 0.014405 | 0.253 | 0.14191 | 0.014649 | 0
94.9124 | 384.0754 | 4.8433 | 0.20225 | 0.014405 | 0.25544 | 0.14496 | 0.014649 | 0
95.0174 | 384.2586 | 4.8433 | 0.20225 | 0.014405 | 0.25483 | 0.14252 | 0.014344 | 0
95.1224 | 384.4417 | 4.8433 | 0.20225 | 0.014405 | 0.25452 | 0.14496 | 0.014649 | 0
95.2274 | 385.2657 | 4.8433 | 0.20225 | 0.014405 | 0.25422 | 0.14283 | 0.014344 | 0
95.3324 | 385.9066 | 4.8433 | 0.20225 | 0.014405 | 0.25483 | 0.14435 | 0.014649 | 0
95.4374 | 386.2728 | 4.8433 | 0.20225 | 0.014435 | 0.25452 | 0.14252 | 0.014344 | 0
95.5424 | 386.5474 | 4.8433 | 0.20225 | 0.014405 | 0.25422 | 0.14527 | 0.014344 | 0
95.6474 | 386.9137 | 4.8433 | 0.20225 | 0.014405 | 0.25239 | 0.14313 | 0.014039 | 0
95.7524 | 387.3714 | 4.8433 | 0.20225 | 0.014435 | 0.25513 | 0.14435 | 0.014344 | 0
95.8574 | 387.5546 | 4.8433 | 0.20225 | 0.014405 | 0.2533 | 0.14222 | 0.014344 | 0
95.9623 | 387.7377 | 4.8463 | 0.20225 | 0.014405 | 0.25513 | 0.14496 | 0.014649 | 0
96.0673 | 388.3786 | 4.8463 | 0.20225 | 0.014405 | 0.253 | 0.14313 | 0.014039 | 0
96.1723 | 388.8363 | 4.8463 | 0.20225 | 0.014405 | 0.25513 | 0.14527 | 0.014344 | 0
96.2773 | 389.2026 | 4.8463 | 0.20225 | 0.014405 | 0.25361 | 0.14283 | 0.014344 | 0
96.3823 | 389.7519 | 4.8463 | 0.20225 | 0.014435 | 0.25452 | 0.14466 | 0.014039 | 0
96.4873 | 390.3928 | 4.8463 | 0.20225 | 0.014435 | 0.25269 | 0.14222 | 0.014649 | 0
96.5923 | 390.6674 | 4.8463 | 0.20225 | 0.014435 | 0.25452 | 0.14496 | 0.014954 | 0
96.6973 | 390.8506 | 4.8463 | 0.20225 | 0.014435 | 0.25208 | 0.14313 | 0.014649 | 0
96.8023 | 391.1252 | 4.8463 | 0.20222 | 0.014435 | 0.25483 | 0.14466 | 0.014649 | 0
96.9073 | 391.6746 | 4.8494 | 0.20222 | 0.014405 | 0.253 | 0.14313 | 0.014649 | 0
97.0123 | 392.0408 | 4.8494 | 0.20225 | 0.014405 | 0.25544 | 0.14496 | 0.014344 | 0
97.1173 | 392.1323 | 4.8494 | 0.20222 | 0.014405 | 0.25361 | 0.14374 | 0.014649 | 0
97.2222 | 392.5901 | 4.8494 | 0.20225 | 0.014405 | 0.25544 | 0.14466 | 0.014649 | 0
97.3272 | 393.5057 | 4.8494 | 0.20225 | 0.014405 | 0.25361 | 0.14344 | 0.014344 | 0
97.4322 | 393.9634 | 4.8494 | 0.20225 | 0.014405 | 0.25452 | 0.14466 | 0.014344 | 0
97.5372 | 394.1465 | 4.8494 | 0.20222 | 0.014405 | 0.25361 | 0.14313 | 0.014649 | 0
97.6422 | 394.3297 | 4.8494 | 0.20222 | 0.014405 | 0.25452 | 0.14466 | 0.014649 | 0
97.7472 | 394.9705 | 4.8494 | 0.20225 | 0.014405 | 0.25361 | 0.14344 | 0.014344 | 0
97.8522 | 395.3368 | 4.8494 | 0.20222 | 0.014405 | 0.25422 | 0.14466 | 0.014649 | 0
97.9572 | 395.4283 | 4.8494 | 0.20222 | 0.014405 | 0.25483 | 0.14405 | 0.014649 | 0
98.0622 | 395.703 | 4.8524 | 0.20222 | 0.014405 | 0.25513 | 0.14496 | 0.014954 | 0
98.1672 | 396.4354 | 4.8524 | 0.20222 | 0.014405 | 0.25391 | 0.14435 | 0.014344 | 0
98.2722 | 396.9848 | 4.8524 | 0.20222 | 0.014405 | 0.25513 | 0.14496 | 0.014649 | 0
98.3772 | 397.351 | 4.8524 | 0.20222 | 0.014405 | 0.25483 | 0.14466 | 0.014344 | 0
98.4821 | 397.7172 | 4.8524 | 0.20225 | 0.014405 | 0.25452 | 0.14527 | 0.014344 | 0
98.5871 | 398.175 | 4.8524 | 0.20225 | 0.014405 | 0.25452 | 0.14466 | 0.014649 | 0
98.6921 | 398.5412 | 4.8524 | 0.20225 | 0.014435 | 0.25452 | 0.14466 | 0.014344 | 0
98.7971 | 398.7243 | 4.8524 | 0.20225 | 0.014405 | 0.25483 | 0.14496 | 0.014039 | 0
98.9021 | 398.999 | 4.8524 | 0.20225 | 0.014405 | 0.25452 | 0.14466 | 0.014649 | 0
99.0071 | 399.5483 | 4.8524 | 0.20225 | 0.014405 | 0.25483 | 0.14466 | 0.014649 | 0
99.1121 | 399.9145 | 4.8524 | 0.20225 | 0.014405 | 0.25544 | 0.14496 | 0.014649 | 0
99.2171 | 400.2808 | 4.8524 | 0.20225 | 0.014405 | 0.25483 | 0.14527 | 0.014649 | 0
99.3221 | 400.9217 | 4.8524 | 0.20222 | 0.014405 | 0.25452 | 0.14435 | 0.014649 | 0
99.4271 | 401.5625 | 4.8555 | 0.20222 | 0.014435 | 0.25513 | 0.14466 | 0.014649 | 0
99.5321 | 401.8372 | 4.8555 | 0.20225 | 0.014405 | 0.25452 | 0.14496 | 0.014649 | 0
99.6371 | 401.8372 | 4.8555 | 0.20225 | 0.014405 | 0.25391 | 0.14496 | 0.014954 | 0
99.742 | 402.295 | 4.8555 | 0.20225 | 0.014405 | 0.25422 | 0.14374 | 0.014649 | 0
99.847 | 402.9359 | 4.8555 | 0.20225 | 0.014405 | 0.25452 | 0.14435 | 0.014649 | 0
99.952 | 403.2105 | 4.8555 | 0.20225 | 0.014405 | 0.25575 | 0.14527 | 0.014649 | 0
100.057 | 403.3021 | 4.8555 | 0.20225 | 0.014405 | 0.25422 | 0.14496 | 0.014954 | 0
100.162 | 403.7599 | 4.8555 | 0.20225 | 0.014405 | 0.25452 | 0.14405 | 0.014344 | 0
100.267 | 404.6754 | 4.8555 | 0.20225 | 0.014405 | 0.25513 | 0.14466 | 0.014954 | 0
100.372 | 405.2248 | 4.8555 | 0.20225 | 0.014405 | 0.25513 | 0.14527 | 0.014954 | 0
100.477 | 405.3163 | 4.8555 | 0.20225 | 0.014405 | 0.25513 | 0.14496 | 0.014344 | 0
100.582 | 405.4994 | 4.8555 | 0.20225 | 0.014405 | 0.25422 | 0.14405 | 0.014954 | 0
100.687 | 406.1403 | 4.8555 | 0.20225 | 0.014435 | 0.25483 | 0.14435 | 0.014039 | 0
100.792 | 406.5065 | 4.8555 | 0.20225 | 0.014405 | 0.25513 | 0.14527 | 0.014344 | 0
100.897 | 406.5981 | 4.8585 | 0.20225 | 0.014435 | 0.25513 | 0.14466 | 0.014649 | 0
101.0019 | 406.8728 | 4.8585 | 0.20225 | 0.014435 | 0.25452 | 0.14374 | 0.014344 | 0
101.1069 | 407.6052 | 4.8585 | 0.20225 | 0.014435 | 0.25483 | 0.14527 | 0.014344 | 0
101.2119 | 408.063 | 4.8585 | 0.20225 | 0.014405 | 0.25605 | 0.14496 | 0.014344 | 0
101.3169 | 408.5208 | 4.8585 | 0.20225 | 0.014405 | 0.25544 | 0.14435 | 0.014344 | 0
101.4219 | 408.9785 | 4.8585 | 0.20225 | 0.014435 | 0.25452 | 0.14496 | 0.014649 | 0
101.5269 | 409.4363 | 4.8585 | 0.20225 | 0.014435 | 0.25483 | 0.14557 | 0.014344 | 0
101.6319 | 409.711 | 4.8585 | 0.20225 | 0.014405 | 0.25483 | 0.14435 | 0.014039 | 0
101.7369 | 409.8941 | 4.8585 | 0.20225 | 0.014435 | 0.25361 | 0.14496 | 0.014344 | 0
101.8419 | 410.1688 | 4.8585 | 0.20225 | 0.014405 | 0.25513 | 0.14435 | 0.014649 | 0
101.9469 | 410.8097 | 4.8616 | 0.20225 | 0.014435 | 0.25452 | 0.14496 | 0.014649 | 0
102.0519 | 411.0843 | 4.8616 | 0.20225 | 0.014435 | 0.25483 | 0.14527 | 0.014344 | 0
102.1569 | 411.4505 | 4.8616 | 0.20225 | 0.014435 | 0.25544 | 0.14405 | 0.014649 | 0
102.2618 | 411.9999 | 4.8616 | 0.20225 | 0.014405 | 0.25483 | 0.14496 | 0.014344 | 0
102.3668 | 412.8239 | 4.8616 | 0.20225 | 0.014405 | 0.25544 | 0.14496 | 0.014344 | 0
102.4718 | 413.0985 | 4.8616 | 0.20225 | 0.014435 | 0.25422 | 0.14496 | 0.014344 | 0
102.5768 | 413.0985 | 4.8616 | 0.20225 | 0.014435 | 0.25391 | 0.14466 | 0.014344 | 0
102.6818 | 413.4648 | 4.8647 | 0.20225 | 0.014405 | 0.25452 | 0.14527 | 0.014344 | 0
102.7868 | 414.1057 | 4.8647 | 0.20225 | 0.014405 | 0.25483 | 0.14496 | 0.014649 | 0
102.8918 | 414.2888 | 4.8647 | 0.20225 | 0.014435 | 0.25483 | 0.14496 | 0.014649 | 0
102.9968 | 414.4719 | 4.8647 | 0.20225 | 0.014435 | 0.25452 | 0.14435 | 0.014649 | 0
103.1018 | 414.9297 | 4.8647 | 0.20225 | 0.014405 | 0.25513 | 0.14496 | 0.014649 | 0
103.2068 | 415.7537 | 4.8677 | 0.20222 | 0.014435 | 0.25544 | 0.14466 | 0.014344 | 0
103.3118 | 416.2114 | 4.8677 | 0.20225 | 0.014405 | 0.25452 | 0.14435 | 0.014344 | 0
103.4168 | 416.4861 | 4.8677 | 0.20225 | 0.014405 | 0.25452 | 0.14466 | 0.014344 | 0
103.5217 | 416.7608 | 4.8677 | 0.20225 | 0.014405 | 0.25391 | 0.14435 | 0.014344 | 0
103.6267 | 417.3101 | 4.8677 | 0.20225 | 0.014405 | 0.25452 | 0.14466 | 0.014954 | 0
103.7317 | 417.5848 | 4.8677 | 0.20225 | 0.014435 | 0.25513 | 0.14466 | 0.014039 | 0
103.8367 | 417.7679 | 4.8677 | 0.20225 | 0.014405 | 0.25513 | 0.14527 | 0.014649 | 0
103.9417 | 418.0425 | 4.8677 | 0.20225 | 0.014405 | 0.25544 | 0.14405 | 0.014344 | 0
104.0467 | 418.6834 | 4.8708 | 0.20225 | 0.014435 | 0.25513 | 0.14466 | 0.014344 | 0
104.1517 | 419.1412 | 4.8708 | 0.20225 | 0.014405 | 0.25483 | 0.14496 | 0.014344 | 0
104.2567 | 419.599 | 4.8708 | 0.20225 | 0.014405 | 0.25513 | 0.14527 | 0.014649 | 0
104.3617 | 420.0568 | 4.8708 | 0.20225 | 0.014435 | 0.25452 | 0.14466 | 0.014344 | 0
104.4667 | 420.5145 | 4.8708 | 0.20225 | 0.014435 | 0.25361 | 0.14405 | 0.014039 | 0
104.5717 | 420.6977 | 4.8708 | 0.20225 | 0.014435 | 0.25513 | 0.14496 | 0.014344 | 0
104.6767 | 420.9723 | 4.8738 | 0.20225 | 0.014435 | 0.25422 | 0.14527 | 0.014649 | 0
104.7816 | 421.3385 | 4.8738 | 0.20225 | 0.014405 | 0.25483 | 0.14466 | 0.014344 | 0
104.8866 | 421.8879 | 4.8738 | 0.20225 | 0.014435 | 0.25575 | 0.14496 | 0.014649 | 0
104.9916 | 422.071 | 4.8738 | 0.20225 | 0.014405 | 0.25513 | 0.14496 | 0.014649 | 0
105.0966 | 422.4372 | 4.8738 | 0.20225 | 0.014405 | 0.25544 | 0.14588 | 0.014344 | 0
105.2016 | 423.0781 | 4.8769 | 0.20225 | 0.014435 | 0.25422 | 0.14435 | 0.013733 | 0
105.3066 | 423.8105 | 4.8769 | 0.20225 | 0.014435 | 0.25513 | 0.14466 | 0.014344 | 0
105.4116 | 423.9937 | 4.8769 | 0.20225 | 0.014405 | 0.25636 | 0.14527 | 0.014344 | 0
105.5166 | 423.9937 | 4.8769 | 0.20225 | 0.014405 | 0.25483 | 0.14527 | 0.014649 | 0
105.6216 | 424.3599 | 4.8799 | 0.20225 | 0.014405 | 0.25605 | 0.14435 | 0.014039 | 0
105.7266 | 425.0008 | 4.8799 | 0.20225 | 0.014405 | 0.25513 | 0.14405 | 0.014344 | 0
105.8316 | 425.2754 | 4.8799 | 0.20225 | 0.014405 | 0.25697 | 0.14588 | 0.014954 | 0
105.9366 | 425.367 | 4.883 | 0.20225 | 0.014405 | 0.25483 | 0.14496 | 0.014649 | 0
106.0415 | 425.8248 | 4.883 | 0.20225 | 0.014405 | 0.25483 | 0.14405 | 0.014344 | 0
106.1465 | 426.5572 | 4.883 | 0.20225 | 0.014435 | 0.25452 | 0.14496 | 0.014039 | 0
106.2515 | 427.015 | 4.883 | 0.20225 | 0.014405 | 0.25605 | 0.14588 | 0.014344 | 0
106.3565 | 427.2897 | 4.883 | 0.20225 | 0.014405 | 0.25422 | 0.14466 | 0.014649 | 0
106.4615 | 427.5643 | 4.883 | 0.20225 | 0.014405 | 0.25544 | 0.14374 | 0.014649 | 0
106.5665 | 427.839 | 4.883 | 0.20225 | 0.014405 | 0.25483 | 0.14466 | 0.014649 | 0
106.6715 | 428.1137 | 4.886 | 0.20225 | 0.014405 | 0.25666 | 0.14527 | 0.014344 | 0
106.7765 | 428.2968 | 4.886 | 0.20225 | 0.014405 | 0.25544 | 0.14496 | 0.014344 | 0
106.8815 | 428.5714 | 4.886 | 0.20225 | 0.014405 | 0.25452 | 0.14374 | 0.014344 | 0
106.9865 | 428.9377 | 4.886 | 0.20225 | 0.014405 | 0.25544 | 0.14496 | 0.014344 | 0
107.0915 | 428.9377 | 4.886 | 0.20225 | 0.014435 | 0.25636 | 0.14618 | 0.014344 | 0
107.1965 | 428.7545 | 4.8891 | 0.20225 | 0.014405 | 0.25422 | 0.14405 | 0.014649 | 0
107.3014 | 428.2052 | 4.8891 | 0.20222 | 0.014405 | 0.25483 | 0.14283 | 0.014344 | 0
107.4064 | 426.5572 | 4.8891 | 0.20225 | 0.014405 | 0.25544 | 0.14496 | 0.014649 | 0