## Granulometría 0-31,5mm
Muestra 1
Peso bandeja (g) | 1859.1
Mat+bandeja (g) | 11560.9 | Masa ensayo (g) | 9701.8
Luz tamiz (mm) |  |  | Masa retenida parcial (g) |  | Masa retenida acumulada (g) |  | Porcentaje retenido parcial (%) | Porcentaje retenido acumulado (%) | Porcentaje pasa acumulado (%)
40 | 0 | 0 | 0 |  | 0 |  | 0 | 0 | 100
31.5 | 41.1 | 0 | 41.1 |  | 41.1 |  | 0.4236327 | 0.4236327 | 99.57637
16 | 727 | 789.9 | 1516.9 |  | 1558 |  | 15.63524 | 16.05888 | 83.94112
12.5 | 578.8 | 518.4 | 1097.2 |  | 2655.2 |  | 11.30924 | 27.36812 | 72.63188
8 | 762.3 | 767.9 | 1530.2 |  | 4185.4 |  | 15.77233 | 43.14045 | 56.85955
4 | 885.2 | 838.6 | 1723.8 |  | 5909.2 |  | 17.76784 | 60.90829 | 39.09171
2 | 527.3 | 458.8 | 986.1 |  | 6895.3 |  | 10.16409 | 71.07238 | 28.92762
1 | 390.5 | 366.1 | 756.6 |  | 7651.9 |  | 7.798553 | 78.87093 | 21.12907
0.5 | 350.5 | 305.3 | 655.8 |  | 8307.7 |  | 6.759570389 | 85.6305 | 14.3695
0.25 | 332.2 | 271.9 | 604.1 |  | 8911.8 |  | 6.22668 | 91.85718 | 8.142819
0.125 | 201 | 168 | 369 |  | 9280.8 |  | 3.803418 | 95.6606 | 4.339401
0.063 | 105.1 | 86 | 191.1 | Corrección conservación masa | 9471.9 | Corrección conservación masa | 1.969738 | 97.63034 | 2.369663
Fondo (filler) | 119.2 | 104.8 | 224 | 229.9 | 9695.9 | 9701.8 | 2.369663 | 100 | 0
| Total | 9695.9 |  |  |  |  | Comprobación
|  | No conserva masa |  |  |  |  | 100
Muestra 2
Peso bandeja (g) | 1851.1
Mat+bandeja (g) | 12793.9 | Masa ensayo (g) | 10942.8
Luz tamiz (mm) |  |  | Masa retenida parcial (g) |  | Masa retenida acumulada (g) |  | Porcentaje retenido parcial (%) | Porcentaje retenido acumulado (%) | Porcentaje pasa acumulado (%)
40 | 112 | 0 | 112 |  | 112 |  | 1.023504 | 1.023504 | 98.9765
31.5 | 0 | 102.1 | 102.1 |  | 214.1 |  | 0.9330336 | 1.956538 | 98.04346
16 | 1253.9 | 1380.5 | 2634.4 |  | 2848.5 |  | 24.07428 | 26.03081 | 73.96919
12.5 | 800.3 | 714.4 | 1514.7 |  | 4363.2 |  | 13.84198 | 39.87279 | 60.12721
8 | 954.6 | 912.8 | 1867.4 |  | 6230.6 |  | 17.0651 | 56.9379 | 43.0621
4 | 1043.3 | 741.9 | 1785.2 |  | 8015.8 |  | 16.31392 | 73.25182 | 26.74818
2 | 508.5 | 355.7 | 864.2 |  | 8880 |  | 7.89743 | 81.14925 | 18.85075
1 | 373.2 | 260.1 | 633.3 |  | 9513.3 |  | 5.787367 | 86.93662 | 13.06338
0.5 | 294.4 | 213.3 | 507.7 |  | 10021 |  | 4.63958 | 91.5762 | 8.423804
0.25 | 227.1 | 167.9 | 395 |  | 10416 |  | 3.609679 | 95.18588 | 4.814124
0.125 | 131.5 | 96.9 | 228.4 |  | 10644.4 |  | 2.087217 | 97.27309 | 2.726907
0.063 | 70.7 | 53.4 | 124.1 | Corrección conservación masa | 10768.5 | Corrección conservación masa | 1.134079 | 98.40717 | 1.592828
Fondo (filler) | 90.2 | 66.6 | 156.8 | 174.3 | 10925.3 | 10942.8 | 1.592828 | 100 | 0
| Total | 10925.3 |  |  |  |  | Comprobación
|  | No conserva masa |  |  |  |  | 100
Resumen
| Porcentaje retenido acumulado (%) | Porcentaje retenido acumulado (%) | Porcentaje retenido acumulado (%) | Porcentaje pasa acumulado (%)
Luz tamiz (mm) | Muestra 1 | Muestra 2 | Media aritmética | Media aritmética
40 | 0 | 1.023504 | 0.511752 | 99.48825
31.5 | 0.4236327 | 1.956538 | 1.190085 | 98.80991 | Tamaño máximo árido D (mm) | 31.5
16 | 16.05888 | 26.03081 | 21.04485 | 78.95515 | Tamaño mínimo árido d (mm) | 0.25
12.5 | 27.36812 | 39.87279 | 33.62046 | 66.37954
8 | 43.14045 | 56.9379 | 50.03917 | 49.96083 |  | Muestra 1 | Muestra 2 | Media aritmética
4 | 60.90829 | 73.25182 | 67.08005 | 32.91995 | Módulo granulométrico MG | 7.686213 | 8.496016 | 8.091114
2 | 71.07238 | 81.14925 | 76.11081 | 23.88919
1 | 78.87093 | 86.93662 | 82.90377 | 17.09623 | Designación árido (EHE-08) | 0,250/31,5 - T- R
0.5 | 85.6305 | 91.5762 | 88.60335 | 11.39665 | Designación árido (UNE 146901:2002) | GR - 0,250/31,5 - T - R | GR según tabla 28,3,a EHE-08
0.25 | 91.85718 | 95.18588 | 93.52153 | 6.478472
0.125 | 95.6606 | 97.27309 | 96.46685 | 3.533154 |  | Muestra 1 | Muestra 2 | Media aritmética
0.063 | 97.63034 | 98.40717 | 98.01875 | 1.981246 | Masa que pasa por tamiz de 0,063 mm (g) | 229.9 | 174.3 | 202.1
0 | 100 | 100 | 100 | 0 | Masa de ensayo (g) | 9701.8 | 10942.8 | 10322.3
[5 empty] | Porcentaje de finos f (%) | 2.369663 | 1.592828 | 1.957897 | Límite EHE-08 AG: 1,50 %
[5 empty] | Se han realizado por vía seca |  |  |  | NO CUMPLE
[7 empty] | Rendimiento (% 4-12,5 obtenido) | 33.4596

## Granulometría 4-12,5mm
Muestra 1
Peso bandeja (g) | 3500.4
Mat+bandeja (g) | 6225.7 | Masa ensayo (g) | 2725.3
Luz tamiz (mm) | Masa retenida parcial (g) |  | Masa retenida acumulada (g) |  | Porcentaje retenido parcial (%) | Porcentaje retenido acumulado (%) | Porcentaje pasa acumulado (%)
12.5 | 22.2 |  | 22.2 |  | 0.8145892 | 0.8145892 | 99.18541
11.2 | 157.3 |  | 179.5 |  | 5.771842 | 6.586431 | 93.41357
10 | 220.7 |  | 400.2 |  | 8.098191 | 14.68462 | 85.31538
8 | 604.3 |  | 1004.5 |  | 22.17371 | 36.85833 | 63.14167
6.3 | 775 |  | 1779.5 |  | 28.43724 | 65.29556 | 34.70444
5 | 447.6 |  | 2227.1 |  | 16.42388 | 81.71944 | 18.28056
4 | 399 |  | 2626.1 |  | 14.64059 | 96.36003 | 3.639966
2 | 92.6 |  | 2718.7 |  | 3.397791 | 99.75782 | 0.2421752
1 | 1.8 |  | 2720.5 |  | 0.06604777 | 99.82387 | 0.1761274
0.5 | 0.7 |  | 2721.2 |  | 0.02568525 | 99.84956 | 0.1504422
0.25 | 0.6 |  | 2721.8 |  | 0.02201592 | 99.87157 | 0.1284262
0.125 | 1.2 |  | 2723 |  | 0.04403185 | 99.91561 | 0.08439438
0.063 | 0.6 | Corrección conservación masa | 2723.6 | Corrección conservación masa | 0.02201592 | 99.93762 | 0.06237845
Fondo (filler) | 0.8 | 1.7 | 2724.4 | 2725.3 | 0.06237845 | 100 | 0
Comprobación
100
Muestra 2
Peso bandeja (g) | 3491.2
Mat+bandeja (g) | 6546.5 | Masa ensayo (g) | 3055.3
Luz tamiz (mm) | Masa retenida parcial (g) |  | Masa retenida acumulada (g) |  | Porcentaje retenido parcial (%) | Porcentaje retenido acumulado (%) | Porcentaje pasa acumulado (%)
12.5 | 1.7 |  | 1.7 |  | 0.05564102 | 0.05564102 | 99.94436
11.2 | 152.5 |  | 154.2 |  | 4.991327 | 5.046968 | 94.95303
10 | 276.5 |  | 430.7 |  | 9.049848 | 14.09682 | 85.90318
8 | 696.1 |  | 1126.8 |  | 22.78336 | 36.88018 | 63.11982
6.3 | 708.8 |  | 1835.6 |  | 23.19903 | 60.07921 | 39.92079
5 | 585.9 |  | 2421.5 |  | 19.17651 | 79.25572 | 20.74428
4 | 468.8 |  | 2890.3 |  | 15.34383 | 94.59955 | 5.400452
2 | 132.6 |  | 3022.9 |  | 4.339999 | 98.93955 | 1.060452
1 | 7.1 |  | 3030 |  | 0.2323831 | 99.17193 | 0.8280693
0.5 | 5.2 |  | 3035.2 |  | 0.1701961 | 99.34213 | 0.6578732
0.25 | 4.9 |  | 3040.1 |  | 0.160377 | 99.5025 | 0.4974962
0.125 | 4.1 |  | 3044.2 |  | 0.134193 | 99.6367 | 0.3633031
0.063 | 2.9 | Corrección conservación masa | 3047.1 | Corrección conservación masa | 0.09491703 | 99.73161 | 0.2683861
Fondo (filler) | 4.3 | 8.2 | 3051.4 | 3055.3 | 0.2683861 | 100 | 0
| Total |  |  |  | Comprobación
100
Resumen
| Porcentaje retenido acumulado (%) | Porcentaje retenido acumulado (%) | Porcentaje retenido acumulado (%) | Porcentaje pasa acumulado (%)
Luz tamiz (mm) | Muestra 1 | Muestra 2 | Media aritmética | Media aritmética
12.5 | 0.8145892 | 0.05564102 | 0.4351151 | 99.56488
11.2 | 6.586431 | 5.046968 | 5.816699 | 94.1833 | Tamaño máximo árido D (mm) | 11.2
10 | 14.68462 | 14.09682 | 14.39072 | 85.60928 | Tamaño mínimo árido d (mm) | 5
8 | 36.85833 | 36.88018 | 36.86925 | 63.13075
6.3 | 65.29556 | 60.07921 | 62.68739 | 37.31261 |  | Muestra 1 | Muestra 2 | Media aritmética
5 | 81.71944 | 79.25572 | 80.48758 | 19.51242 | Módulo granulométrico MG | 10.01475 | 9.863385 | 9.939068
4 | 96.36003 | 94.59955 | 95.47979 | 4.520209
2 | 99.75782 | 98.93955 | 99.34869 | 0.6513138 | Designación árido (EHE-08) | 0,500/11,2 - T- R
1 | 99.82387 | 99.17193 | 99.4979 | 0.5020983 | Designación árido (UNE 146901:2002) | GR - 0,500/11,2 - T - R | GR según tabla 28,3,a EHE-08
0.5 | 99.84956 | 99.34213 | 99.59584 | 0.4041577
0.25 | 99.87157 | 99.5025 | 99.68704 | 0.3129612 |  | Muestra 1 | Muestra 2 | Media aritmética
0.125 | 99.91561 | 99.6367 | 99.77615 | 0.2238487 | Masa que pasa por tamiz de 0,063 mm (g) | 1.7 | 8.2 | 4.95
0.063 | 99.93762 | 99.73161 | 99.83462 | 0.1653823 | Masa de ensayo (g) | 2725.3 | 3055.3 | 2890.3
0 | 100 | 100 | 100 | 0 | Porcentaje de finos f (%) | 0.06237845 | 0.2683861 | 0.1712625 | Límite EHE-08 AG: 1,50 %
[5 empty] | Se han realizado por vía seca |  |  |  | CUMPLE
CUMPLIMIENTO ASTM C33
| Porcentaje pasa acumulado (%) |  | ASTM C33 | ASTM C33
Luz tamiz (mm) | Media aritmética | Luz tamiz (mm) | Límite inferior | Límite superior
12.5 | 99.56488 | 37.5 | 100 | 100
11.2 | 94.1833 | 25 | 100 | 100
10 | 85.60928 | 19 | 90 | 100
8 | 63.13075 | 12.5 | 35 | 80
6.3 | 37.31261 | 9.5 | 20 | 55
5 | 19.51242 | 4.75 | 0 | 10
4 | 4.520209 | 2.63 | 0 | 5
2 | 0.6513138 |  |  | Retenido acumulado
1 | 0.5020983 |  |  | 0
0.5 | 0.4041577 |  |  | 0
0.25 | 0.3129612 |  |  | 0
0.125 | 0.2238487 |  |  | 20
0.063 | 0.1653823 |  |  | 45
0 | 0 |  |  | 90
95
AJUSTE A LA CURVA DE FULLER
| Porcentaje pasa acumulado (%) | Curva FULLER | Curva FULLER
Luz tamiz (mm) | Media aritmética | Y=100 x (d/D)0,5 | Retenido acumulado
12.5 | 99.56488 | 105.6443 | -5.644282
11.2 | 94.1833 | 100 | 0
10 | 85.60928 | 94.49112 | 5.508882
8 | 63.13075 | 84.51543 | 15.48457
6.3 | 37.31261 | 75 | 25
5 | 19.51242 | 66.81531 | 33.18469
4 | 4.520209 | 59.76143 | 40.23857
2 | 0.6513138 | 42.25771 | 57.74229
1 | 0.5020983 | 29.88072 | 70.11928
0.5 | 0.4041577 | 21.12886 | 78.87114
0.25 | 0.3129612 | 14.94036 | 85.05964
0.125 | 0.2238487 | 10.56443 | 89.43557
0.063 | 0.1653823 | 7.5 | 92.5 |  |  |  | No cumple especificaciones (ASTM C33) | Tampoco tiene buen ajuste a FULLER
0 | 0 | 0 | 100 |  |  |  | NECESITA AJUSTE

## Granulometría 0-4 mm
Muestra 1
Peso bandeja (g) | 1300.4
Mat+bandeja (g) | 1597.3 | Masa ensayo (g) | 296.9
Luz tamiz (mm) | Masa retenida parcial (g) |  | Masa retenida acumulada (g) |  | Porcentaje retenido parcial (%) | Porcentaje retenido acumulado (%) | Porcentaje pasa acumulado (%)
4 | 1.3 |  | 1.3 |  | 0.4378579 | 0.4378579 | 99.56214
2 | 75.5 |  | 76.8 |  | 25.42944 | 25.8673 | 74.1327
1 | 65.6 |  | 142.4 |  | 22.09498 | 47.96228 | 52.03772
0.5 | 55.4 |  | 197.8 |  | 18.65948 | 66.62176 | 33.37824
0.25 | 45.4 |  | 243.2 |  | 15.29134 | 81.9131 | 18.0869
0.125 | 26 |  | 269.2 |  | 8.757157 | 90.67026 | 9.329741
0.063 | 13.2 | Corrección conservación masa | 282.4 | Corrección conservación masa | 4.445941 | 95.1162 | 4.883799
Fondo (filler) | 14.5 | 14.5 | 296.9 | 296.9 | 4.883799 | 100 | 0
Comprobación
100
Muestra 2
Peso bandeja (g) | 1297.6
Mat+bandeja (g) | 1592.9 | Masa ensayo (g) | 295.3
Luz tamiz (mm) | Masa retenida parcial (g) |  | Masa retenida acumulada (g) |  | Porcentaje retenido parcial (%) | Porcentaje retenido acumulado (%) | Porcentaje pasa acumulado (%)
4 | 2.3 |  | 2.3 |  | 0.7788689 | 0.7788689 | 99.22113
2 | 73.3 |  | 75.6 |  | 24.82221 | 25.60108 | 74.39892
1 | 62 |  | 137.6 |  | 20.9956 | 46.59668 | 53.40332
0.5 | 55.3 |  | 192.9 |  | 18.72672 | 65.3234 | 34.6766
0.25 | 47.1 |  | 240 |  | 15.94988 | 81.27328 | 18.72672
0.125 | 27.2 |  | 267.2 |  | 9.210972 | 90.48425 | 9.515747
0.063 | 14 | Corrección conservación masa | 281.2 | Corrección conservación masa | 4.740941 | 95.22519 | 4.774805
Fondo (filler) | 13.9 | 14.1 | 295.1 | 295.3 | 4.774805 | 100 | 0
| Total |  |  |  | Comprobación
100
Resumen
| Porcentaje retenido acumulado (%) | Porcentaje retenido acumulado (%) | Porcentaje retenido acumulado (%) | Porcentaje pasa acumulado (%)
Luz tamiz (mm) | Muestra 1 | Muestra 2 | Media aritmética | Media aritmética
4 | 0.4378579 | 0.7788689 | 0.6083634 | 99.39164
2 | 25.8673 | 25.60108 | 25.73419 | 74.26581 | Tamaño máximo árido D (mm) | 4
1 | 47.96228 | 46.59668 | 47.27948 | 52.72052 | Tamaño mínimo árido d (mm) | 0
0.5 | 66.62176 | 65.3234 | 65.97258 | 34.02742
0.25 | 81.9131 | 81.27328 | 81.59319 | 18.40681 |  | Muestra 1 | Muestra 2 | Media aritmética
0.125 | 90.67026 | 90.48425 | 90.57726 | 9.422744 | Módulo granulométrico MG | 5.085888 | 5.052828 | 5.069358
0.063 | 95.1162 | 95.22519 | 95.1707 | 4.829302
0 | 100 | 100 | 100 | 0 | Designación árido (EHE-08) | 0/4 - T- R
[5 empty] | Designación árido (UNE 146901:2002) | AF - 0/4 - T - R
[6 empty] | Muestra 1 | Muestra 2 | Media aritmética
[5 empty] | Masa que pasa por tamiz de 0,063 mm (g) | 14.5 | 14.1 | 14.3
[5 empty] | Masa de ensayo (g) | 296.9 | 295.3 | 296.1
[5 empty] | Porcentaje de finos f (%) | 4.883799 | 4.774805 | 4.82945 | Límite EHE-08 AF para hormigones con ambientes exigentes (III, IV): 6 %
[5 empty] | Se han realizado por vía seca |  |  |  | CUMPLE
CUMPLIMIENTO EHE-08
| Porcentaje retenido acumulado (%) | EHE-08 | EHE-08
Luz tamiz (mm) | Media aritmética | Límite inferior | Límite superior
4 | 0.6083634 | 15 | 0
2 | 25.73419 | 38 | 4
1 | 47.27948 | 60 | 16
0.5 | 65.97258 | 82 | 40
0.25 | 81.59319 | 94 | 70
0.125 | 90.57726 | 100 | 77
0.063 | 95.1707 | 100 | 94 | Valor más estricto (ambientes III, IV)
0 | 100
Pasa acumulado
100
96
84
60
30
23
6
AJUSTE A LA CURVA DE FULLER
| Porcentaje pasa acumulado (%) | Curva FULLER | Curva FULLER
Luz tamiz (mm) | Media aritmética | Y=100 x (d/D)0,5 | Retenido acumulado
4 | 99.39164 | 100 | 0
2 | 74.26581 | 70.71068 | 29.28932
1 | 52.72052 | 50 | 50
0.5 | 34.02742 | 35.35534 | 64.64466
0.25 | 18.40681 | 25 | 75
0.125 | 9.422744 | 17.67767 | 82.32233
0.063 | 4.829302 | 12.5499 | 87.4501
0 | 0 | 0 | 100
[7 empty] | Cumple especificaciones (EHE-08) | Tiene buen ajuste a FULLER
NO NECESITA AJUSTE

## Humedad 4-12,5mm
Humedad árido almacenado interior
Muestra 1
Peso bandeja (g) | 1095.5
Peso bandeja + mat húmedo (g) | 3492.6 | Peso mat húmedo (g) | 2397.1
Peso bandeja + mat seco (g) | 3478.4 | Peso mat seco (g) (g) | 2382.9
|  | Humedad (%) | 0.5959125
Muestra 2
Peso bandeja (g) | 1090.9
Peso bandeja + mat húmedo (g) | 3389.9 | Peso mat húmedo (g) | 2299
Peso bandeja + mat seco (g) | 3376.9 | Peso mat seco (g) (g) | 2286
|  | Humedad (%) | 0.5686789
Media aritmética
Humedad (%) | 0.5822957
Humedad árido intemperie (otoño-primavera)
Peso bandeja (g) | 1298.5
Peso bandeja + mat húmedo (g) | 1960 | Peso mat húmedo (g) | 661.5
Peso bandeja + mat seco (g) | 1931.2 | Peso mat seco (g) (g) | 632.7
|  | Humedad (%) | 4.55192

## Índice lajas 4-12,5mm
Muestra 1
Peso bandeja (g) | 3491.2
Mat+bandeja (g) | 6546.5
Mat pasa por 4mm (g) | 165 | Masa ensayo (g) | 2890.3
Luz tamiz (mm) | Masa retenida parcial (g) | Luz tamiz barras (mm) | Masa pasa tamiz barras (mm) | IL fracción granulométrica (%)
16 | 0 | 10 | 0 | 0
12.5 | 1.7 | 8 | 0 | 0
10 | 418.2 | 6.3 | 15.1 | 3.610713
8 | 696.1 | 5 | 29.8 | 4.280994
6.3 | 708.8 | 4 | 40.6 | 5.727991
5 | 585.9 | 3.15 | 40.9 | 6.980713
4 | 468.8 | 2.5 | 33.8 | 7.209898
Suma total
| Suma total |  | 160.2
| 2879.5 |  |  | IL GLOBAL (%)
| Porcentaje |  |  | 5.563466 | <35 LÍMITE EHE-08 CUMPLE
| 0.3736636 | < 1 % CUMPLE ENSAYO VÁLIDO
Muestra 2
Peso bandeja (g) | 1092.9
Mat+bandeja (g) | 4017.5
Mat pasa por 4mm (g) | 45.9 | Masa ensayo (g) | 2878.7
Luz tamiz (mm) | Masa retenida parcial (g) | Luz tamiz barras (mm) | Masa pasa tamiz barras (mm) | IL fracción granulométrica (%)
16 | 0 | 10 | 0 | 0
12.5 | 32.9 | 8 | 3.9 | 11.8541
10 | 589.4 | 6.3 | 31.1 | 5.276552
8 | 661.7 | 5 | 22.4 | 3.38522
6.3 | 657.3 | 4 | 28.3 | 4.305492
5 | 509.4 | 3.15 | 34.5 | 6.772674
4 | 427.6 | 2.5 | 27.8 | 6.501403
Suma total
| Suma total |  | 148
| 2878.3 |  |  | IL GLOBAL (%)
| Porcentaje |  |  | 5.141924 | <35 LÍMITE EHE-08 CUMPLE
| 0.01389516 | < 1 % CUMPLE ENSAYO VÁLIDO
Media |  | ÍNDICE DE LAJAS IL (%) | 5.352695 | <35 LÍMITE EHE-08 CUMPLE

## Coef forma UNE-933-4 4-12,5mm
Muestra 1
Peso bandeja (g) | 1298.5
Mat+bandeja (g) | 1950.9 | Masa ensayo (g) | 652.4
Luz tamiz (mm) | Masa retenida (g) |  | Porcentaje masa fracción Vi (%) | ¿Fracción eliminable? | Masa finalmente analizada (g) | Número cuarteos | Masa partículas no cúbicas (g) | Coeficiente forma fracción SIi (%) | Vi x SIi
12.5 | 0 |  | 0 | SI | 0 | 0 | 0 | 0 | 0
11.2 | 34.8 |  | 5.334151 | SI | 34.8 | 0 | 13 | 37.35632 | 199.2643
10 | 54.3 |  | 8.323115 | SI | 54.3 | 0 | 14.4 | 26.51934 | 220.7235
8 | 136.3 |  | 20.89209 | NO | 136.3 | 0 | 20.9 | 15.33382 | 320.3556
6.3 | 147.8 |  | 22.65481 | NO | 68.6 | 1 | 9 | 13.11953 | 297.2206
5 | 140.3 |  | 21.50521 | NO | 32.2 | 2 | 5.8 | 18.01242 | 387.361
4 | 107 | Corrección conservación masa | 16.40098 | NO | 24.4 | 2 | 2.9 | 11.88525 | 194.9297
Fondo (< 4 mm) | 30.9 | 31.9 | 4.889638 | SI
[8 empty] | Sumatorio total Vi x SIi | 1619.855
|  |  | Comprobación | NO elimino ninguna
|  |  | 100 | Mayor precisión |  |  |  | Sumatorio total Vi | 95.11036
[8 empty] | Coeficiente de forma SI | 17.03132
Muestra 2
Peso bandeja (g) | 1298.5
Mat+bandeja (g) | 1931.2 | Masa ensayo (g) | 632.7
Luz tamiz (mm) | Masa retenida (g) |  | Porcentaje masa fracción Vi (%) | ¿Fracción eliminable? | Masa finalmente analizada (g) | Número cuarteos | Masa partículas no cúbicas (g) | Coeficiente forma fracción SIi (%) | Vi x SIi
12.5 | 6 |  | 0.9483167 | SI | 6 | 0 | 2.6 | 43.33333 | 41.09373
11.2 | 40.4 |  | 6.385333 | SI | 40.4 | 0 | 8.9 | 22.0297 | 140.667
10 | 80.1 |  | 12.66003 | NO | 80.1 | 0 | 6 | 7.490637 | 94.83167
8 | 130.8 |  | 20.6733 | NO | 130.8 | 0 | 20.3 | 15.51988 | 320.8472
6.3 | 150.8 |  | 23.83436 | NO | 67.4 | 1 | 15.3 | 22.7003 | 541.0471
5 | 113.5 |  | 17.93899 | NO | 26.7 | 2 | 5.2 | 19.47566 | 349.3736
4 | 86.3 | Corrección conservación masa | 13.63996 | NO | 20.9 | 2 | 3.4 | 16.26794 | 221.894
Fondo (filler) | 24.2 | 24.8 | 3.919709 | SI
[8 empty] | Sumatorio total Vi x SIi | 1709.754
|  |  | Comprobación | NO elimino ninguna
|  |  | 100 | Mayor precisión |  |  |  | Sumatorio total Vi | 96.08029
[8 empty] | Coeficiente de forma SI | 17.79506
Media |  | Coeficiente de forma SI (%) | 17.41319 | Valor habitual SI árido | De 10 (árido silíceo) a 23 (árido calizo)
No limitación EHE-08
Dentro de los valores habituales

## Angularity number 4-12,5mm
1ª determinación
Peso cilindro (g) | 5210.7 | Método 1
Peso cilindro + escoria (g) | 11967.4 |  | Angularity number | 11.2719
Peso cilindro+escoria+agua (g) | 14174 | Método 2
Peso cilindro + agua (g) | 10194.9 |  | W (g) | 6756.7 | Angularity number medio | 10.53629
|  |  | C (cm3) | 4984.2
|  |  | Gs (g/cm3) | 2.37
|  |  | Angularity number | 9.800685
2ª determinación
Peso cilindro (g) | 5211 | Método 1
Peso cilindro + escoria (g) | 11961 |  | Angularity number | 10.88296
Peso cilindro+escoria+agua (g) | 14147.6 | Método 2
Peso cilindro + agua (g) | 10193.8 |  | W (g) | 6750 | Angularity number medio | 10.36215
|  |  | C (cm3) | 4982.8
|  |  | Gs (g/cm3) | 2.37
|  |  | Angularity number | 9.841349
3ª determinación
Peso cilindro (g) | 5212.2 | Método 1
Peso cilindro + escoria (g) | 11996.2 |  | Angularity number | 11.28078
Peso cilindro+escoria+agua (g) | 14202.8 | Método 2
Peso cilindro + agua (g) | 10195.4 |  | W (g) | 6784 | Angularity number medio | 10.41942
|  |  | C (cm3) | 4983.2
|  |  | Gs (g/cm3) | 2.37
|  |  | Angularity number | 9.55805
Angularity number ÁRIDO RECICLADO | 10.43929

## Coef forma UNE-7238 6,3-12,5mm
Muestra 1 | 35 partículas
pi·d3/6 (según galga)
|  | 2 | 2 | 3 | 1 | 2 | 5 | 2 | 1 | 2 | 2 | 1 | 1 | 2 | 1 | 1 | 2 | 1 | 2
|  | 2 | 2 | 1 | 2 | 1 | 2 | 1 | 1 | 1 | 1 | 1 | 1 | 1 | 1 | 1 | 1 | 1
| SUMA pi·d3/6 | 54
| Volumen inicial (cm3) | 45
| Volumen inicial (cm3) | 56
| Volumen partículas (cm3) | 11
| Coeficiente de forma | 0.2037037
Muestra 1 | 39 partículas
pi·d3/6 (según galga)
|  | 3 | 1 | 2 | 5 | 3 | 2 | 2 | 2 | 1 | 2 | 5 | 2 | 1 | 2 | 1 | 2 | 2 | 2 | 1 | 1
|  | 1 | 1 | 1 | 1 | 1 | 1 | 2 | 1 | 1 | 1 | 1 | 1 | 1 | 1 | 1 | 1 | 1 | 1 | 1
| SUMA pi·d3/6 | 62
| Volumen inicial (cm3) | 45
| Volumen inicial (cm3) | 57.5
| Volumen partículas (cm3) | 12.5
| Coeficiente de forma | 0.2016129
Media
| Coeficiente de forma | 0.2026583
0

## % caras fractura 4-12,5mm
Muestra 1
Peso bandeja (g) | 1298.5
Mat+bandeja (g) | 1931.2 | Masa ensayo (g) | 632.7
Luz tamiz (mm) | Masa retenida (g) |  | Porcentaje masa fracción Vi (%) | ¿Fracción eliminable? | Masa finalmente analizada M1i (g) | Número cuarteos | Masa partículas trituradas Mci(g) | Masa partículas redondeadas Mri (g) | Masa partículas totalmente trituradas Mtci (g) | Masa partículas totalmlente redondeadas Mtri (g) | Porcentaje partículas trituradas Cci (%) | Porcentaje partículas redondeadas Cri (%) | Porcentaje partículas totalmente trituradas Ctci (g) | Porcentaje partículas totalmente redondeadas Ctri (%) | Vi x Cci | Vi x Cri | Vi x Ctci | Vi x Ctri
12.5 | 6 |  | 0.9483167 | SI | 6 | 0 | 6 | 0 | 3.3 | 0 | 100 | 0 | 55 | 0 | 94.83167 | 0 | 52.15742 | 0
11.2 | 40.4 |  | 6.385333 | SI | 40.4 | 0 | 24.4 | 16 | 11.9 | 3 | 60.39604 | 39.60396 | 29.45545 | 7.425743 | 385.6488 | 252.8845 | 188.0828 | 47.41584
10 | 80.1 |  | 12.66003 | NO | 80.1 | 0 | 50.3 | 29.8 | 23.9 | 7.5 | 62.7965 | 37.2035 | 29.8377 | 9.363296 | 795.0055 | 470.9973 | 377.7462 | 118.5396
8 | 130.8 |  | 20.6733 | NO | 130.8 | 0 | 92.6 | 38.2 | 60.4 | 5.4 | 70.79511 | 29.20489 | 46.17737 | 4.12844 | 1463.569 | 603.7617 | 954.6388 | 85.34851
6.3 | 150.8 |  | 23.83436 | NO | 67.4 | 1 | 50.8 | 16.6 | 41.4 | 2.9 | 75.37092 | 24.62908 | 61.42433 | 4.302671 | 1796.418 | 587.0184 | 1464.01 | 102.5514
5 | 113.5 |  | 17.93899 | NO | 26.7 | 2 | 23.6 | 3.1 | 16.6 | 1.6 | 88.38951 | 11.61049 | 62.17228 | 5.992509 | 1585.619 | 208.2804 | 1115.308 | 107.4996
4 | 86.3 | Corrección conservación masa | 13.63996 | NO | 20.9 | 2 | 19.1 | 1.8 | 15.6 | 0.9 | 91.38756 | 8.61244 | 74.64115 | 4.30622 | 1246.522 | 117.4733 | 1018.102 | 58.73665
Fondo (< 4 mm) | 22.8 | 24.8 | 3.919709 | SI | [14 empty] | Sumatorio total Vi | 96.08029
|  |  | Comprobación | NO elimino ninguna | [14 empty] | Sumatorio total Vi x Cci | 7367.614 | Porcentaje global partículas trituradas Cci (%) | 76.68184
|  |  | 100 | Mayor precisión
[19 empty] | Sumatorio total Vi x Cri | 2240.416 | Porcentaje global partículas redondeadas Cri (%) | 23.31816
[19 empty] | Sumatorio total Vi x Ctci | 5170.045 | Porcentaje global partículas totalmente trituradas Ctci (%) | 53.80963
[19 empty] | Sumatorio total Vi x Ctri | 520.0916 | Porcentaje global partículas totalmente redondeadas Ctri (%) | 5.413093
Muestra 2
Peso bandeja (g) | 1095.5
Mat+bandeja (g) | 1742.8 | Masa ensayo (g) | 647.3
Luz tamiz (mm) | Masa retenida (g) |  | Porcentaje masa fracción Vi (%) | ¿Fracción eliminable? | Masa finalmente analizada M1i (g) | Número cuarteos | Masa partículas trituradas Mci(g) | Masa partículas redondeadas Mri (g) | Masa partículas totalmente trituradas Mtci (g) | Masa partículas totalmlente redondeadas Mtri (g) | Porcentaje partículas trituradas Cci (%) | Porcentaje partículas redondeadas Cri (%) | Porcentaje partículas totalmente trituradas Ctci (g) | Porcentaje partículas totalmente redondeadas Ctri (%) | Vi x Cci | Vi x Cri | Vi x Ctci | Vi x Ctri
12.5 | 22.5 |  | 3.475977 | SI | 22.5 | 0 | 19.5 | 3 | 14.5 | 0 | 86.66667 | 13.33333 | 64.44444 | 0 | 301.2514 | 46.34636 | 224.0074 | 0
11.2 | 75.3 |  | 11.63294 | NO | 75.3 | 0 | 65.8 | 9.5 | 36.7 | 6.5 | 87.3838 | 12.6162 | 48.73838 | 8.632138 | 1016.53 | 146.7635 | 566.9705 | 100.4171
10 | 71.4 |  | 11.03043 | NO | 71.4 | 0 | 55.8 | 15.6 | 36.2 | 6.1 | 78.15126 | 21.84874 | 50.70028 | 8.543417 | 862.0423 | 241.0011 | 559.2461 | 94.2376
8 | 125.1 |  | 19.32643 | NO | 125.1 | 0 | 106.6 | 18.5 | 68.4 | 7.4 | 85.21183 | 14.78817 | 54.67626 | 5.915268 | 1646.841 | 285.8026 | 1056.697 | 114.321
6.3 | 140.8 |  | 21.75189 | NO | 67.2 | 1 | 59.2 | 8 | 39.5 | 1.1 | 88.09524 | 11.90476 | 58.77976 | 1.636905 | 1916.238 | 258.9511 | 1278.571 | 35.60578
5 | 113.3 |  | 17.50348 | NO | 24.9 | 2 | 22.2 | 2.7 | 13.8 | 0.8 | 89.15663 | 10.84337 | 55.42169 | 3.212851 | 1560.551 | 189.7967 | 970.0722 | 56.23607
4 | 89.3 | Corrección conservación masa | 13.79577 | NO | 20 | 2 | 18.2 | 1.8 | 11.5 | 0.9 | 91 | 9 | 57.5 | 4.5 | 1255.415 | 124.1619 | 793.2566 | 62.08095
Fondo (< 4 mm) | 8.2 | 9.6 | 1.483084 | SI | [14 empty] | Sumatorio total Vi | 98.51692
|  |  | Comprobación | NO elimino ninguna | [14 empty] | Sumatorio total Vi x Cci | 8558.868 | Porcentaje global partículas trituradas Cci (%) | 86.87714
|  |  | 100 | Mayor precisión
[19 empty] | Sumatorio total Vi x Cri | 1292.823 | Porcentaje global partículas redondeadas Cri (%) | 13.12286
[19 empty] | Sumatorio total Vi x Ctci | 5448.821 | Porcentaje global partículas totalmente trituradas Ctci (%) | 55.30848
[19 empty] | Sumatorio total Vi x Ctri | 462.8985 | Porcentaje global partículas totalmente redondeadas Ctri (%) | 4.698671
Media aritmética
Porcentaje global partículas trituradas Cci (%) |  |  | 81.77949
Porcentaje global partículas redondeadas Cri (%) |  |  | 18.22051
Porcentaje global partículas totalmente trituradas Ctci (%) |  |  | 54.55906
Porcentaje global partículas totalmente redondeadas Ctri (%) |  |  | 5.055882

## Desgaste Los Ángeles10-14mm
Muestra 1
Peso bandeja 1 (g) | 383.5
Peso bandeja 1 + mat seco (g) | 5384.7 | Masa ensayo (g) | 5001.2 | Cumple 5000 ± 5 g
Peso bandeja 2 (g) | 1092.6
Peso bandeja 2 + mat seco retenido por 1,6mm (g) | 4377.8 | Masa seca retenida por 1,6 mm (g) | 3285.2
|  | Coeficiente de desgaste LA | 34.296
Muestra 2
Peso bandeja 1 (g) | 485.5
Peso bandeja 1 + mat seco (g) | 5485 | Masa ensayo (g) | 4999.5 | Cumple 5000 ± 5 g
Peso bandeja 2 (g) | 1096.8
Peso bandeja 2 + mat seco retenido por 1,6mm (g) | 4336 | Masa seca retenida por 1,6 mm (g) | 3239.2
|  | Coeficiente de desgaste LA | 35.216
Media aritmética
Coeficiente de desgaste LA | 34.756 | Coeficiente de desgaste LA aproximado | 34.756 | <40 limite EHE-08

## Componentes AR
Masa de ensayo
Peso bandeja 1 (g) | 1859.1
Peso bandeja 1 + mat seco (g) | 13597.2 | Peso mat seco 1 (g) | 11738.1
Peso bandeja 2 (g) | 1850.9
Peso bandeja 2 + mat seco (g) | 11183.1 | Peso mat seco 2 (g) | 9332.2
|  | Peso masa ensayo M0 (g) | 21070.3
Porcentaje árido grueso (>4 mm)
Peso bandeja (g) | 1865.8
Peso bandeja + mat seco (g) | 13435.2 | Peso árido grueso >4 mm M1(g) | 11569.4
|  |  | Porcentaje árido grueso respecto masa ensayo M1/M0 (%) |  | 54.90857
Porcentaje árido grueso (>63 mm)
Peso árido grueso >63 mm M63 (g) | 0 | Porcentaje árido grueso (>63 mm) respecto masa ensayo M>63mm/M0 (%) |  | 0
Porcentaje arena (>0,063 mm y <4 mm)
Peso bandeja 1 (g) | 1095.5
Peso bandeja 1 + mat seco (g) | 5965.4 | Peso mat seco 1 (g) | 4869.9
Peso bandeja 2 (g) | 3497.8
Peso bandeja 2 + mat seco (g) | 7569.1 | Peso mat seco 2 (g) | 4071.3
|  | Peso arena (>0,063 mm y <4 mm) (g) | 8941.2
|  |  | Porcentaje arena respecto masa ensayo Marena/M0 (%) |  | 42.43509
|  |  | Porcentaje arena respecto árido grueso Marena/M1 (%) |  | 77.28318
Porcentaje arcilla (<0,063 mm)
Peso bandeja (g) | 3491.1
Peso bandeja + mat seco (g) | 4034.2 | Peso arcilla (<0,063 mm) (g) | 543.1 | Conservación masa (g) | 559.7
|  |  | Porcentaje arcilla respecto masa ensayo Marena/M0 (%) |  | 2.656346
|  |  | Porcentaje arcilla respecto árido grueso Marcilla/M1 (%) |  | 4.837762
Porcentaje arena-arcilla (<4 mm)
Peso arena + arcilla (<4 mm) M4 (g) | 9500.9
Porcentaje arena-arcilla respecto masa ensayo M4/M0 (%) |  | 45.09143
Porcentaje arena-arcilla respecto árido grueso M4/M1 (%) |  | 82.12094
Partículas flotantes
Volumen inicial de agua 1 (ml) | 21.1
Volumen agua + partículas flotantes 1 (ml) | 21.6 | Volumen partículas flotantes 1 (ml) | 0.5
Volumen inicial de agua 2 (ml) | 22.9
Volumen agua + partículas flotantes 2 (ml) | 23.4 | Volumen partículas flotantes 2 (ml) | 0.5 | Volumen partículas flotantes medio (ml) | 0.5
|  |  |  | Contenido partículas flotantes FL (cm3/kg) | 0.04321745
Plásticos, yesos, metales y maderas (X)
Peso plásticos + yesos + metales + maderas (g) | 0.1
Peso arenas + arcillas + plásticos + yesos + metales + maderas Mx (g) |  | 9501
Porcentaje arenas + arcillas+ X (%) | 82.1218
Componentes (Rc, Ru, Rb, Ra y Rg)
Masa particulas no flotantes restantes M2 (g) | 11569.4 | Mismo que M1 pues flotantes despreciables
Masa analizada tras cuarteo M3 (g) | 2801.8
Masa hormigón Rc (g) | 1432.2 | Porcentaje homigón (%) | 51.11714
Masa áridos Ru (g) (<50% mortero) | 1369.6 | Porcentaje áridos (%) (<50% mortero) | 48.88286
Masa áridos Ru (g) (0% mortero) | 152.3 | Porcentaje áridos (%) (0% mortero) | 5.435791 | Porcentaje homigón (%) | 94.56421
Masa albañilería Rb (g) | 0 | Porcentaje albañilería (%) | 0
Masa materiales bituminosos (g) | 0 | Porcentaje materiales bituminosos (%) | 0
Masa vidrio (g) | 0 | Porcentaje vidrio (%) | 0

## Mortero adherido 8-12,5mm
Muestra 1
Peso bandeja 1 (g) | 1298.4
Peso bandeja 1 + mat seco (g) | 1884.5 | Peso mat seco (g) | 586.1
Peso bandeja 2 (g) | 1298.4
Peso bandeja 2 + mortero seco (g) | 1564.15 | Peso mortero seco (g) | 265.75
Peso bandeja 2 + no mortero seco (g) | 1618.7 | Peso no mortero seco (g) | 320.3
|  | Mortero adherido (%) | 45.35062
Muestra 2
Peso bandeja 1 (g) | 1301
Peso bandeja 1 + mat seco (g) | 1896.3 | Peso mat seco (g) | 595.3
Peso bandeja 2 (g) | 1301
Peso bandeja 2 + mortero seco (g) | 1583.8 | Peso mortero seco (g) | 282.8
Peso bandeja 2 + no mortero seco (g) | 1613.8 | Peso no mortero seco (g) | 312.8
|  | Mortero adherido (%) | 47.45506
Media aritmética
Mortero adherido 8-12,5 mm (%) | 46.40284

## Mortero adherido 4-8mm
Muestra 1
Peso bandeja 1 (g) | 1298.4
Peso bandeja 1 + mat seco (g) | 1879.2 | Peso mat seco (g) | 580.8
Peso bandeja 2 (g) | 1298.4
Peso bandeja 2 + mortero seco (g) | 1597.3 | Peso mortero seco (g) | 298.9
Peso bandeja 2 + no mortero seco (g) | 1580.3 | Peso no mortero seco (g) | 281.9
|  | Mortero adherido (%) | 51.4635
Muestra 2
Peso bandeja 1 (g) | 1301
Peso bandeja 1 + mat seco (g) | 1891.6 | Peso mat seco (g) | 590.6
Peso bandeja 2 (g) | 1301
Peso bandeja 2 + mortero seco (g) | 1612.8 | Peso mortero seco (g) | 311.8
Peso bandeja 2 + no mortero seco (g) | 1579.8 | Peso no mortero seco (g) | 278.8
|  | Mortero adherido (%) | 52.79377
Media aritmética
Mortero adherido 8-12,5 mm (%) | 52.12863

## Sulfato de magnesio 10-14mm
Muestra 1
Peso bandeja (g) | 1304.3
Mat+bandeja (g) | 1729.5 | Mat inicio ensayo M1 (g) | 425.2
Peso bandeja (g) | 380.5
Mat+bandeja (g) | 766.9 | Mat final ensayo M2 (g) | 386.4
|  | Valor del sulfato de magnesio | 9.125118 | <18% (cumple EHE-08)
Muestra 1
Peso bandeja (g) | 1300.4
Mat+bandeja (g) | 1725.6 | Mat inicio ensayo M1 (g) | 425.2
Peso bandeja (g) | 627.7
Mat+bandeja (g) | 1023.6 | Mat final ensayo M2 (g) | 395.9
|  | Valor del sulfato de magnesio | 6.890875
Media aritmética
Valor del sulfato de magnesio | 8.007996

## Hielo y deshielo 8-16mm
Muestra 1
Peso bandeja (g) | 140.1
Mat+bandeja (g) | 2246.6 | Mat inicio ensayo M1 (g) | 2106.5
Peso bandeja (g) | 1095.5
Mat+bandeja (g) | 3073.2 | Mat final ensayo M2 (g) | 1977.7
|  | Valor del ensayo de hielo y deshielo | 6.114408
Peso bandeja (g) | 233.2
Mat 8-16mm + bandeja (g) | 1925 | Mat tras ensayo tamaño 8-16mm (g) | 1691.8
|  | % material fracturado a <8mm | 19.68668
Muestra 2
Peso bandeja (g) | 138
Mat+bandeja (g) | 2142.7 | Mat inicio ensayo M1 (g) | 2004.7
Peso bandeja (g) | 1095.2
Mat+bandeja (g) | 3002.3 | Mat final ensayo M2 (g) | 1907.1
|  | Valor del ensayo de hielo y deshielo | 4.868559
Peso bandeja (g) | 233.5
Mat 8-16mm + bandeja (g) | 1913.8 | Mat tras ensayo tamaño 8-16mm (g) | 1680.3
|  | % material fracturado a <8mm | 16.18197
Media aritmética
Valor del ensayo de hielo y deshielo | 5.491483
% material fracturado a <8mm | 17.93433

## Densidad y absorción 4-12,5mm
Muestra 1
Peso picnómetro árido + agua M2 (g) | 2376.3
Peso picnómetro solo agua M3 (g) | 1840.1
Peso bandeja (g) | 1091
Peso bandeja + mat seco (g) | 1951.2 | Peso mat seco M4 (g) | 860.2
Peso bandeja + mat saturado (g) | 2004.7 | Peso mat saturado M1 (g) | 913.7 | Densidad agua a 23 ºC ρw (Tª laboratorio) (t/m3) | 0.9975
|  |  |  | Densidad aparente de las partículas ρa (t/m3) | 2.648301
|  |  |  | Densidad de partículas secadas en estufa ρrd (t/m3) | 2.272979
|  |  |  | Densidad de partículas saturadas y secadas superficialmente ρssd (t/m3) | 2.414346 | Comprobación | 2.414346 | 2.414346
CORRECTO
|  |  |  | Absorción en 24 horas (%) | 6.219484
Muestra 2
Peso picnómetro árido + agua M2 (g) | 2476.7
Peso picnómetro solo agua M3 (g) | 1852.8
Peso bandeja (g) | 1091
Peso bandeja + mat seco (g) | 2087.8 | Peso mat seco M4 (g) | 996.8
Peso bandeja + mat saturado (g) | 2150.5 | Peso mat saturado M1 (g) | 1059.5 | Densidad agua a 23 ºC ρw (Tª laboratorio) (t/m3) | 0.9975
|  |  |  | Densidad aparente de las partículas ρa (t/m3) | 2.66642
|  |  |  | Densidad de partículas secadas en estufa ρrd (t/m3) | 2.282617
|  |  |  | Densidad de partículas saturadas y secadas superficialmente ρssd (t/m3) | 2.426197 | Comprobación | 2.426197 | 2.426197
CORRECTO
|  |  |  | Absorción en 24 horas (%) | 6.290128
Media aritmética
Densidad aparente de las partículas ρa (t/m3) | 2.65736
Densidad de partículas secadas en estufa ρrd (t/m3) | 2.277798
Densidad de partículas saturadas y secadas superficialmente ρssd (t/m3) | 2.420271
Absorción en 24 horas (%) | 6.254806 | Menor que 7% (límite EHE-08 AR)

## Densidad y absorción 0-4mm
Muestra 1
Peso picnómetro árido + agua M2 (g) | 2179
Peso picnómetro solo agua M3 (g) | 1854.4
Peso bandeja (g) | 1090.9
Peso bandeja + mat seco (g) | 1610.3 | Peso mat seco M4 (g) | 519.4
Peso bandeja + mat saturado (g) | 1648 | Peso mat saturado M1 (g) | 557.1 | Densidad agua a 23 ºC ρw (Tª laboratorio) (t/m3) | 0.9975
|  |  |  | Densidad aparente de las partículas ρa (t/m3) | 2.659659
|  |  |  | Densidad de partículas secadas en estufa ρrd (t/m3) | 2.228394
|  |  |  | Densidad de partículas saturadas y secadas superficialmente ρssd (t/m3) | 2.390139 | Comprobación | 2.390139 | 2.390139
CORRECTO
|  |  |  | Absorción en 24 horas (%) | 7.258375
Muestra 2
Peso picnómetro árido + agua M2 (g) | 1301.4
Peso picnómetro solo agua M3 (g) | 1036.1
Peso bandeja (g) | 3491.2
Peso bandeja + mat seco (g) | 3920.6 | Peso mat seco M4 (g) | 429.4
Peso bandeja + mat saturado (g) | 3952.6 | Peso mat saturado M1 (g) | 461.4 | Densidad agua a 23 ºC ρw (Tª laboratorio) (t/m3) | 0.9975
|  |  |  | Densidad aparente de las partículas ρa (t/m3) | 2.610155
|  |  |  | Densidad de partículas secadas en estufa ρrd (t/m3) | 2.184225
|  |  |  | Densidad de partículas saturadas y secadas superficialmente ρssd (t/m3) | 2.346999 | Comprobación | 2.346999 | 2.346999
CORRECTO
|  |  |  | Absorción en 24 horas (%) | 7.452259
Media aritmética
Densidad aparente de las partículas ρa (t/m3) | 2.634907
Densidad de partículas secadas en estufa ρrd (t/m3) | 2.206309
Densidad de partículas saturadas y secadas superficialmente ρssd (t/m3) | 2.368569
Absorción en 24 horas (%) | 7.355317 | Poco mayor 7% (límite EHE-08 AR)

## Absorción 10 min 4-12,5mm
Muestra 1
Peso bandeja 1 (g) | 1091
Peso bandeja 1 + mat seco (g) | 1951.2
Peso bandeja 2 (g) | 1095.6 | Peso mat seco (g) | 860.2
Peso bandeja 2 + mat saturado (g) | 2000.6 | Peso mat saturado (g) | 905
|  | Absorción en 10 minutos (%) | 5.208091
Muestra 2
Peso bandeja 1 (g) | 1091
Peso bandeja 1 + mat seco (g) | 2087.8
Peso bandeja 2 (g) | 1096.9 | Peso mat seco (g) | 996.8
Peso bandeja 2 + mat saturado (g) | 2147.1 | Peso mat saturado (g) | 1050.2
|  | Absorción en 10 minutos (%) | 5.357143
Media aritmética
Absorción en 10 minutos (%) | 5.282617

## Absorción 10 min 0-4mm
Muestra 1
Peso bandeja (g) | 1090.9
Peso bandeja 1 + mat seco (g) | 1609.7 | Peso mat seco (g) | 518.8
Peso bandeja + mat saturado (g) | 1639.3 | Peso mat saturado (g) | 548.4
|  | Absorción en 10 minutos (%) | 5.705474
Muestra 2
Peso bandeja (g) | 3491.2
Peso bandeja 1 + mat seco (g) | 3920.4 | Peso mat seco (g) | 429.2
Peso bandeja + mat saturado (g) | 3947.7 | Peso mat saturado (g) | 456.5
|  | Absorción en 10 minutos (%) | 6.360671
Media aritmética
Absorción en 10 minutos (%) | 6.033073

## Densidad conjunto 0-31,5mm
Muestra 1
Peso bandeja (g) | 1096.8
Mat+bandeja (g) | 5272.9 | Masa ensayo (g) | 4176.1
Cuarteo en 2
|  |  | Submuestra 1 | Submuestra 2
|  | Masa ensayo (g) | 2088.05 | 2088.05
|  | Peso recipiente (g) | 1262.1 | 1262.1
|  | Volumen recipiente (l) | 1 | 1
|  | Peso recipiente +material (g) | 2715.7 | 2699.8
|  | Densidad conjunto (g/l) | 1453.6 | 1437.7
|  | Densidad conjunto (t/m3) | 1.4536 | 1.4377
|  | Densidad partículas secadas en estufa (t/m3) | 2.245 | 2.245
|  | Porcentaje de huecos ν (%) | 35.25167 | 35.95991
Muestra 2
Peso bandeja (g) | 1096.8
Mat+bandeja (g) | 5273 | Masa ensayo (g) | 4176.2
Cuarteo en 2
|  |  | Submuestra 1 | Submuestra 2
|  | Masa ensayo (g) | 2088.1 | 2088.1
|  | Peso recipiente (g) | 1262.1 | 1262.1
|  | Volumen recipiente (l) | 1 | 1
|  | Peso recipiente +material (g) | 2730.4 | 2709.1
|  | Densidad conjunto (g/l) | 1468.3 | 1447
|  | Densidad conjunto (t/m3) | 1.4683 | 1.447
|  | Densidad partículas secadas en estufa (t/m3) | 2.245 | 2.245
|  | Porcentaje de huecos ν (%) | 34.59688 | 35.54566
Media aritmética
Densidad conjunto (t/m3) | 1.45165
Porcentaje de huecos ν (%) | 35.33853

## Densidad conjunto 0-12,5mm
Muestra 1
Peso bandeja (g) | 759.5
Mat+bandeja (g) | 3680.4 | Masa ensayo (g) | 2920.9
Cuarteo en 2
|  |  | Submuestra 1 | Submuestra 2
|  | Masa ensayo (g) | 1460.45 | 1460.45
|  | Peso recipiente (g) | 1262.1 | 1262.1
|  | Volumen recipiente (l) | 1 | 1
|  | Peso recipiente +material (g) | 2688.1 | 2653.2
|  | Densidad conjunto (g/l) | 1426 | 1391.1
|  | Densidad conjunto (t/m3) | 1.426 | 1.3911
|  | Densidad partículas secadas en estufa (t/m3) | 2.245 | 2.245
|  | Porcentaje de huecos ν (%) | 36.48107 | 38.03563
Muestra 2
Peso bandeja (g) | 759.5
Mat+bandeja (g) | 3680.5 | Masa ensayo (g) | 2921
Cuarteo en 2
|  |  | Submuestra 1 | Submuestra 2
|  | Masa ensayo (g) | 1460.5 | 1460.5
|  | Peso recipiente (g) | 1262.1 | 1262.1
|  | Volumen recipiente (l) | 1 | 1
|  | Peso recipiente +material (g) | 2667.2 | 2646.2
|  | Densidad conjunto (g/l) | 1405.1 | 1384.1
|  | Densidad conjunto (t/m3) | 1.4051 | 1.3841
|  | Densidad partículas secadas en estufa (t/m3) | 2.245 | 2.245
|  | Porcentaje de huecos ν (%) | 37.41203 | 38.34744
Media aritmética
Densidad conjunto (t/m3) | 1.401575
Porcentaje de huecos ν (%) | 37.56904

## Densidad conjunto 4-12,5mm
Muestra 1
Peso bandeja (g) | 1095.5
Mat+bandeja (g) | 3625.1 | Masa ensayo (g) | 2529.6
Cuarteo en 2
|  |  | Submuestra 1 | Submuestra 2
|  | Masa ensayo (g) | 1264.8 | 1264.8
|  | Peso recipiente (g) | 947.3 | 947.3
|  | Volumen recipiente (l) | 1 | 1
|  | Peso recipiente +material (g) | 2195 | 2208.1
|  | Densidad conjunto (g/l) | 1247.7 | 1260.8
|  | Densidad conjunto (t/m3) | 1.2477 | 1.2608
|  | Densidad partículas secadas en estufa (t/m3) | 2.28 | 2.28
|  | Porcentaje de huecos ν (%) | 45.27632 | 44.70175
Muestra 2
Peso bandeja (g) | 1090.9
Mat+bandeja (g) | 3632.7 | Masa ensayo (g) | 2541.8
Cuarteo en 2
|  |  | Submuestra 1 | Submuestra 2
|  | Masa ensayo (g) | 1270.9 | 1270.9
|  | Peso recipiente (g) | 947.3 | 947.3
|  | Volumen recipiente (l) | 1 | 1
|  | Peso recipiente +material (g) | 2208.4 | 2214
|  | Densidad conjunto (g/l) | 1261.1 | 1266.7
|  | Densidad conjunto (t/m3) | 1.2611 | 1.2667
|  | Densidad partículas secadas en estufa (t/m3) | 2.28 | 2.28
|  | Porcentaje de huecos ν (%) | 44.6886 | 44.44298
Medidas adicionales | Material mezcla de muestra 1 y 2
Peso recipiente (g) | 947.3 | 947.3 | 947.3
Volumen recipiente (l) | 1 | 1 | 1
Peso recipiente +material (g) | 2181.2 | 2203.2 | 2212.7
Densidad conjunto (g/l) | 1233.9 | 1255.9 | 1265.4
Densidad conjunto (t/m3) | 1.2339 | 1.2559 | 1.2654
Densidad partículas secadas en estufa (t/m3) | 2.28 | 2.28 | 2.28
Porcentaje de huecos ν (%) | 45.88158 | 44.91667 | 44.5
Media aritmética
Densidad conjunto (t/m3) | 1.255929
Porcentaje de huecos ν (%) | 44.91541

## Densidad conjunto 0-4mm
Muestra 1
Peso bandeja (g) | 3491.3
Mat+bandeja (g) | 6244.2 | Masa ensayo (g) | 2752.9
Cuarteo en 2
|  |  | Submuestra 1 | Submuestra 2
|  | Masa ensayo (g) | 1376.45 | 1376.45
|  | Peso recipiente (g) | 1262.1 | 1262.1
|  | Volumen recipiente (l) | 1 | 1
|  | Peso recipiente +material (g) | 2476.8 | 2489.1
|  | Densidad conjunto (g/l) | 1214.7 | 1227
|  | Densidad conjunto (t/m3) | 1.2147 | 1.227
|  | Densidad partículas secadas en estufa (t/m3) | 2.21 | 2.21
|  | Porcentaje de huecos ν (%) | 45.0362 | 44.47964
Muestra 2
Peso bandeja (g) | 3491.3
Mat+bandeja (g) | 6244.3 | Masa ensayo (g) | 2753
Cuarteo en 2
|  |  | Submuestra 1 | Submuestra 2
|  | Masa ensayo (g) | 1376.5 | 1376.5
|  | Peso recipiente (g) | 1262.1 | 1262.1
|  | Volumen recipiente (l) | 1 | 1
|  | Peso recipiente +material (g) | 2512.7 | 2485.9
|  | Densidad conjunto (g/l) | 1250.6 | 1223.8
|  | Densidad conjunto (t/m3) | 1.2506 | 1.2238
|  | Densidad partículas secadas en estufa (t/m3) | 2.21 | 2.21
|  | Porcentaje de huecos ν (%) | 43.41176 | 44.62443
Media aritmética
Densidad conjunto (t/m3) | 1.229025
Porcentaje de huecos ν (%) | 44.38801

## Equivalente de arena 0-2mm
Cálculo humedad
Peso bandeja (g) | 1092.6
Peso bandeja + mat húmedo (g) | 1988.1 | Peso mat húmedo (g) | 895.5
Peso bandeja + mat seco (g) | 1958.6 | Peso mat seco (g) | 866 | Humedad w (%) | 3.406467 | >2% Se deja en el laboratorio hasta que alcanza una humedad del 1%
Cálculo contenido finos
Peso bandeja 1 (g) | 627.7
Peso bandeja + mat húmedo con pasa 0,063 mm (g) | 1566.1 | Peso mat húmedo con pasa 0,063mm M1 (g) | 938.4
Peso bandeja 2 (g) | 3491.3
Peso bandeja + mat seco sin pasa 0,063 mm (g) | 4322.1 | Peso mat seco sin pasa 0,063mm M2 (g) | 830.8 | Contenido de finos f (%) | 8.450456 | <10% No se necesita árido de compensación
Cálculo masa ensayo
Humedad del árido en el momento de ensayo (%) | 1 | Masa ensayo (g) | 121.2
Equivalente de Arena Muestra 1
Probeta 1: h1 (mm) | 137
Probeta 1: h2 (mm) | 101 | Probeta 1: Equivalente de Arena SE | 73.72263
Probeta 2: h1 (mm) | 139
Probeta 2: h2 (mm) | 97 | Probeta 2: Equivalente de Arena SE | 69.78417 | SE de probeta 1 y Probeta 2 difieren menos de 4: Ensayo VÁLIDO
|  | Muestra 1: Equivalente de Arena SE | 71.7534
Equivalente de Arena Muestra 2
Probeta 1: h1 (mm) | 132
Probeta 1: h2 (mm) | 101 | Probeta 1: Equivalente de Arena SE | 76.51515
Probeta 2: h1 (mm) | 136
Probeta 2: h2 (mm) | 99 | Probeta 2: Equivalente de Arena SE | 72.79412 | SE de probeta 1 y Probeta 2 difieren menos de 4: Ensayo VÁLIDO
|  | Muestra 2: Equivalente de Arena SE | 74.65463
Equivalente de Arena Media aritmética
Media aritmética: Equivalente de Arena SE | 73.20402 | >70 y <75 Válido para hormigones de ambientes I y II
Media aritmética: Equivalente de Arena SE APROXIMADO | 73.20402 | Sin embargo, EHE-08 se refire a la fracción 0-4mm

## Equivalente de arena 0-4mm
Cálculo humedad
Mismas condiciones que fracción 0-2mm
Cálculo contenido finos
Mismas condiciones que fracción 0-2mm
Cálculo masa ensayo
Mismas condiciones que fracción 0-2mm: 121,2 g
Equivalente de Arena Muestra 1
Probeta 1: h1 (mm) | 114
Probeta 1: h2 (mm) | 94 | Probeta 1: Equivalente de Arena SE | 82.45614
Probeta 2: h1 (mm) | 114
Probeta 2: h2 (mm) | 98 | Probeta 2: Equivalente de Arena SE | 85.96491 | SE de probeta 1 y Probeta 2 difieren menos de 4: Ensayo VÁLIDO
|  | Muestra 1: Equivalente de Arena SE | 84.21053
Equivalente de Arena Muestra 2
Probeta 1: h1 (mm) | 116
Probeta 1: h2 (mm) | 96 | Probeta 1: Equivalente de Arena SE | 82.75862
Probeta 2: h1 (mm) | 110
Probeta 2: h2 (mm) | 90 | Probeta 2: Equivalente de Arena SE | 81.81818 | SE de probeta 1 y Probeta 2 difieren menos de 4: Ensayo VÁLIDO
|  | Muestra 2: Equivalente de Arena SE | 82.2884
Equivalente de Arena Media aritmética
Media aritmética: Equivalente de Arena SE | 83.24946 | >75 Válido para hormigones de cualquier ambiente
Media aritmética: Equivalente de Arena SE APROXIMADO | 83.24946

## Azul de metileno
Cálculo humedad
Peso bandeja (g) | 1303.4
Peso bandeja + mat húmedo (g) | 1523.1 | Peso mat húmedo (g) | 219.7
Peso bandeja + mat seco (g) | 1517.69 | Peso mat seco (g) | 214.29 | Humedad w (%) | 2.524616
Azul metileno 0/2 mm | [5 empty] | COMPROBACIÓN EHE-08
Peso bandeja (g) | 630.1 |  |  |  |  | Masa finos <0.063 mm (g) | 259.5
Peso bandeja + mat húmedo (g) | 845.4 |  |  |  |  | Masa fracción 0/2 mm (g) | 2632.4
Peso material (g) | 215.3 |  |  |  |  | f | 98.57924 | Límite | 0.5914755
Peso material corrección w (g) | 209.9983
Azul de metileno empleado (ml) | 12 | Azul de metileno | 0.5714331
Peso bandeja (g) | 1297.6
Peso bandeja + mat húmedo (g) | 1513.4
Peso material (g) | 215.8
Peso material corrección w (g) | 210.486
Azul de metileno empleado (ml) | 12 | Azul de metileno | 0.5701091 | Azul de metileno MEDIA | 0.5707711
Azul metileno 0/0.125 mm
Peso bandeja (g) | 630.1
Peso bandeja + mat húmedo (g) | 662.1
Peso material (g) | 32
Peso material corrección w (g) | 31.21202
Azul de metileno empleado (ml) | 6 | Azul de metileno | 1.922337

## Friabilidad 0-4mm
Muestra 1
Peso bandeja (g) | 1297.6
Mat+bandeja (g) | 1719.9 | Mat retenido (g) | 422.3
|  | Coficiente de friabilidad | 15.54
Muestra 2
Peso bandeja (g) | 1298.7
Mat+bandeja (g) | 1711.8 | Mat retenido (g) | 413.1
|  | Coficiente de friabilidad | 17.38
Media aritmética
Coficiente de friabilidad | 16.46
16.46

## Otros (componentes)
TERRONES DE ARCILLA | No se observa la presencia de terrones de arcilla, por lo que el contenido en estos es 0%
PARTÍCULAS BLANDAS | Ninguna partícula puede considerarse blanda tras e impacto con el esclerómetro (0%)
PARTÍCULAS DE BAJO PESO ESPECÍFICO | El porcentaje obtenido es el mismo que el obtenid en el ensayo de componentes de árido reciclado
(0,04 cm3/kg)